## Спектр
λ, нм | Ψ, град | Δ, град | σΨ, град | σΔ, град
400 | 12.423 | 325.5703 | 0.035 | 0.1826
402 | 13.5603 | 36.1283 | 0.0347 | 0.1672
404 | 13.9413 | 84.3029 | 0.0344 | 0.1613
406 | 14.5816 | 113.2049 | 0.0341 | 0.1535
408 | 15.2856 | 134.5763 | 0.0337 | 0.1458
410 | 15.6808 | 153.6388 | 0.0334 | 0.141
412 | 15.7156 | 171.4707 | 0.0331 | 0.1399
414 | 15.2009 | 189.4228 | 0.0328 | 0.1424
416 | 14.352 | 207.9194 | 0.0325 | 0.1487
418 | 13.2827 | 228.2298 | 0.0322 | 0.1581
420 | 12.3515 | 252.5326 | 0.0319 | 0.1683
422 | 11.9133 | 285.0028 | 0.0316 | 0.1722
424 | 12.5676 | 330.3257 | 0.0313 | 0.1622
426 | 13.4306 | 23.7409 | 0.0311 | 0.151
428 | 13.528 | 66.2939 | 0.0308 | 0.1487
430 | 13.6491 | 94.7281 | 0.0305 | 0.1462
432 | 14.0097 | 115.7585 | 0.0302 | 0.1415
434 | 14.372 | 133.1841 | 0.0299 | 0.1367
436 | 14.6334 | 148.9564 | 0.0297 | 0.1331
438 | 14.6676 | 163.6544 | 0.0294 | 0.1315
440 | 14.4811 | 178.3619 | 0.0291 | 0.1318
442 | 14.1289 | 192.9645 | 0.0288 | 0.1341
444 | 13.4958 | 208.3942 | 0.0286 | 0.1382
446 | 12.8728 | 224.7026 | 0.0283 | 0.1438
448 | 12.1522 | 242.9893 | 0.0281 | 0.1498
450 | 11.7104 | 264.3065 | 0.0278 | 0.1535
452 | 11.7685 | 291.5184 | 0.0275 | 0.1513
454 | 12.532 | 326.1576 | 0.0273 | 0.142
456 | 13.3094 | 5.7158 | 0.027 | 0.1327
458 | 13.4772 | 42.9415 | 0.0268 | 0.1302
460 | 13.2518 | 71.2601 | 0.0266 | 0.1309
462 | 13.1899 | 93.1246 | 0.0263 | 0.1304
464 | 13.2937 | 110.1553 | 0.0261 | 0.1282
466 | 13.4731 | 124.7549 | 0.0258 | 0.1253
468 | 13.6875 | 138.1015 | 0.0256 | 0.1226
470 | 13.8206 | 150.7034 | 0.0254 | 0.1206
472 | 13.7388 | 162.624 | 0.0251 | 0.1195
474 | 13.6448 | 174.4558 | 0.0249 | 0.1194
476 | 13.4056 | 186.6034 | 0.0247 | 0.1203
478 | 13.0946 | 198.6876 | 0.0245 | 0.1221
480 | 12.6395 | 211.1619 | 0.0242 | 0.1247
482 | 12.188 | 224.407 | 0.024 | 0.1278
484 | 11.849 | 238.6986 | 0.0238 | 0.1308
486 | 11.5151 | 254.7884 | 0.0236 | 0.1327
488 | 11.416 | 272.5727 | 0.0234 | 0.1322
490 | 11.7272 | 293.9941 | 0.0232 | 0.1281
492 | 12.3548 | 319.4249 | 0.023 | 0.1209
494 | 13.0797 | 348.5214 | 0.0228 | 0.1135
496 | 13.4448 | 18.1926 | 0.0226 | 0.1097
498 | 13.4099 | 44.4829 | 0.0224 | 0.1096
500 | 13.0135 | 66.1942 | 0.0222 | 0.1111
502 | 12.8042 | 83.9161 | 0.022 | 0.1119
504 | 12.7063 | 98.7798 | 0.0218 | 0.1117
506 | 12.7468 | 111.446 | 0.0216 | 0.1106
508 | 12.7779 | 122.9956 | 0.0215 | 0.1092
510 | 12.8505 | 133.7722 | 0.0213 | 0.1076
512 | 12.94 | 144.2578 | 0.0211 | 0.1063
514 | 12.969 | 154.1221 | 0.0209 | 0.1053
516 | 12.8647 | 163.8779 | 0.0207 | 0.1048
518 | 12.8127 | 173.3914 | 0.0206 | 0.1046
520 | 12.6577 | 182.6457 | 0.0204 | 0.1049
522 | 12.4317 | 192.6477 | 0.0202 | 0.1057
524 | 12.1613 | 202.2718 | 0.0201 | 0.1068
526 | 11.9612 | 212.2617 | 0.0199 | 0.1081
528 | 11.6633 | 222.7431 | 0.0198 | 0.1096
530 | 11.4149 | 233.976 | 0.0196 | 0.1109
532 | 11.2559 | 245.5209 | 0.0195 | 0.1117
534 | 11.137 | 258.1782 | 0.0193 | 0.1117
536 | 11.2094 | 272.1338 | 0.0192 | 0.1103
538 | 11.5079 | 287.5574 | 0.019 | 0.1072
540 | 11.9264 | 304.8394 | 0.0189 | 0.1026
542 | 12.5655 | 324.4803 | 0.0187 | 0.0972
544 | 13.141 | 345.5281 | 0.0186 | 0.0925
546 | 13.4667 | 7.4872 | 0.0185 | 0.0896
548 | 13.474 | 28.3453 | 0.0183 | 0.089
550 | 13.2139 | 47.0669 | 0.0182 | 0.09
552 | 12.8866 | 63.1689 | 0.0181 | 0.0915
554 | 12.5889 | 76.9231 | 0.0179 | 0.0928
556 | 12.3877 | 89.2004 | 0.0178 | 0.0936
558 | 12.269 | 99.8011 | 0.0177 | 0.0938
560 | 12.2396 | 109.8062 | 0.0176 | 0.0935
562 | 12.1842 | 118.8398 | 0.0175 | 0.093
564 | 12.1744 | 127.4224 | 0.0174 | 0.0924
566 | 12.1771 | 135.9079 | 0.0173 | 0.0918
568 | 12.2132 | 143.6822 | 0.0172 | 0.0912
570 | 12.2033 | 151.6147 | 0.017 | 0.0907
572 | 12.1876 | 159.1018 | 0.0169 | 0.0904
574 | 12.1133 | 166.7087 | 0.0168 | 0.0903
576 | 12.0083 | 174.2939 | 0.0168 | 0.0903
578 | 11.9061 | 181.8609 | 0.0167 | 0.0906
580 | 11.773 | 189.4826 | 0.0166 | 0.091
582 | 11.6336 | 197.1279 | 0.0165 | 0.0915
584 | 11.4955 | 204.8535 | 0.0164 | 0.0922
586 | 11.3273 | 212.6598 | 0.0163 | 0.0929
588 | 11.1845 | 220.627 | 0.0162 | 0.0936
590 | 11.0861 | 229.0336 | 0.0162 | 0.0942
592 | 10.9679 | 237.5757 | 0.0161 | 0.0947
594 | 10.8925 | 246.8518 | 0.016 | 0.0948
596 | 10.877 | 256.2191 | 0.0159 | 0.0944
598 | 10.9621 | 266.0934 | 0.0159 | 0.0935
600 | 11.1284 | 276.612 | 0.0158 | 0.0919
602 | 11.3634 | 288.0278 | 0.0157 | 0.0895
604 | 11.7363 | 300.6646 | 0.0157 | 0.0865
606 | 12.201 | 313.7233 | 0.0156 | 0.0831
608 | 12.722 | 328.1697 | 0.0156 | 0.0798
610 | 13.1403 | 343.4197 | 0.0155 | 0.077
612 | 13.4303 | 359.0617 | 0.0155 | 0.0751
614 | 13.5368 | 14.8504 | 0.0154 | 0.0744
616 | 13.4333 | 29.5989 | 0.0154 | 0.0748
618 | 13.1656 | 43.086 | 0.0153 | 0.0759
620 | 12.8913 | 55.2205 | 0.0153 | 0.0773
622 | 12.5775 | 66.3813 | 0.0153 | 0.0789
624 | 12.3249 | 76.2628 | 0.0152 | 0.0802
626 | 12.1257 | 85.3477 | 0.0152 | 0.0814
628 | 11.9223 | 93.5122 | 0.0152 | 0.0822
630 | 11.8133 | 101.5189 | 0.0151 | 0.0829
632 | 11.7592 | 108.7069 | 0.0151 | 0.0833
634 | 11.7008 | 115.5665 | 0.0151 | 0.0835
636 | 11.6562 | 122.1765 | 0.0151 | 0.0837
638 | 11.6334 | 128.5676 | 0.015 | 0.0838
640 | 11.5908 | 134.8878 | 0.015 | 0.0838
642 | 11.5927 | 141.0543 | 0.015 | 0.0839
644 | 11.5354 | 147.033 | 0.015 | 0.084
646 | 11.539 | 153.0301 | 0.015 | 0.0842
648 | 11.4899 | 158.8583 | 0.015 | 0.0844
650 | 11.4744 | 164.8248 | 0.015 | 0.0847
652 | 11.4088 | 170.2659 | 0.015 | 0.0851
654 | 11.345 | 176.0528 | 0.015 | 0.0855
656 | 11.2742 | 181.8879 | 0.015 | 0.086
658 | 11.2136 | 187.6168 | 0.015 | 0.0865
660 | 11.1027 | 193.3683 | 0.015 | 0.0871
662 | 11.0517 | 199.0892 | 0.015 | 0.0877
664 | 10.9421 | 204.9941 | 0.015 | 0.0884
666 | 10.8569 | 211.0347 | 0.015 | 0.089
668 | 10.8017 | 217.1891 | 0.015 | 0.0897
670 | 10.72 | 222.9639 | 0.015 | 0.0902
672 | 10.6512 | 229.1548 | 0.015 | 0.0907
674 | 10.6045 | 235.5702 | 0.015 | 0.0911
676 | 10.6026 | 241.8804 | 0.015 | 0.0913
678 | 10.5914 | 248.7199 | 0.015 | 0.0912
680 | 10.5949 | 255.3125 | 0.015 | 0.0909
682 | 10.725 | 262.5942 | 0.015 | 0.0904
684 | 10.8235 | 269.8926 | 0.015 | 0.0894
686 | 10.9921 | 277.4486 | 0.015 | 0.0881
688 | 11.1946 | 285.4263 | 0.015 | 0.0865
690 | 11.4773 | 293.9153 | 0.015 | 0.0846
692 | 11.8152 | 302.9191 | 0.015 | 0.0824
694 | 12.1861 | 312.0124 | 0.015 | 0.0801
696 | 12.5535 | 321.8556 | 0.015 | 0.0778
698 | 12.9031 | 332.1736 | 0.015 | 0.0758
700 | 13.2192 | 342.9777 | 0.015 | 0.0741
702 | 13.4554 | 353.7945 | 0.015 | 0.0729
704 | 13.5874 | 4.7694 | 0.015 | 0.0722
706 | 13.606 | 15.4905 | 0.015 | 0.0722
708 | 13.4827 | 25.7786 | 0.015 | 0.0727
710 | 13.2939 | 35.5823 | 0.015 | 0.0737
712 | 13.0775 | 44.765 | 0.015 | 0.0749
714 | 12.815 | 53.2205 | 0.015 | 0.0763
716 | 12.5596 | 61.2048 | 0.015 | 0.0778
718 | 12.3084 | 68.58 | 0.015 | 0.0792
720 | 12.1103 | 75.4958 | 0.015 | 0.0805
722 | 11.8995 | 81.9026 | 0.015 | 0.0817
724 | 11.7398 | 88.0685 | 0.015 | 0.0828
726 | 11.6084 | 93.9952 | 0.015 | 0.0837
728 | 11.4884 | 99.4392 | 0.015 | 0.0845
730 | 11.3873 | 104.7674 | 0.015 | 0.0851
732 | 11.3508 | 109.9491 | 0.015 | 0.0857
734 | 11.2716 | 114.9689 | 0.015 | 0.0861
736 | 11.2063 | 119.6881 | 0.015 | 0.0865
738 | 11.1793 | 124.559 | 0.015 | 0.0868
740 | 11.1151 | 129.1392 | 0.015 | 0.0871
742 | 11.0517 | 133.8768 | 0.015 | 0.0873
744 | 11.0856 | 138.1158 | 0.015 | 0.0876
746 | 11.0335 | 142.6206 | 0.015 | 0.0878
748 | 11.0199 | 147.084 | 0.015 | 0.088
750 | 10.9798 | 151.1785 | 0.015 | 0.0882
752 | 10.927 | 155.6733 | 0.015 | 0.0884
754 | 10.9253 | 159.8216 | 0.015 | 0.0887
756 | 10.8882 | 164.1042 | 0.015 | 0.0889
758 | 10.8516 | 168.3313 | 0.015 | 0.0892
760 | 10.8148 | 172.4926 | 0.015 | 0.0895
762 | 10.7958 | 176.5899 | 0.015 | 0.0898
764 | 10.7436 | 180.6338 | 0.015 | 0.0901
766 | 10.6895 | 184.8895 | 0.015 | 0.0905
768 | 10.6614 | 189.3093 | 0.015 | 0.0908
770 | 10.6092 | 193.4266 | 0.015 | 0.0912
772 | 10.5728 | 197.3666 | 0.015 | 0.0915
774 | 10.5079 | 201.677 | 0.015 | 0.0919
776 | 10.4775 | 206.0398 | 0.015 | 0.0923
778 | 10.4304 | 210.1935 | 0.015 | 0.0926
780 | 10.4202 | 214.483 | 0.015 | 0.0929
782 | 10.3721 | 218.725 | 0.015 | 0.0932
784 | 10.3237 | 223.1625 | 0.015 | 0.0934
786 | 10.317 | 227.354 | 0.015 | 0.0936
788 | 10.3181 | 231.9971 | 0.015 | 0.0937
790 | 10.297 | 236.2907 | 0.015 | 0.0937
792 | 10.3347 | 240.9257 | 0.015 | 0.0937
794 | 10.3364 | 245.3947 | 0.015 | 0.0935
796 | 10.356 | 250.1165 | 0.015 | 0.0932
798 | 10.4316 | 254.7554 | 0.015 | 0.0928
800 | 10.4886 | 259.6178 | 0.015 | 0.0922

## Условия
Образец | TiO₂ на BK7, 65°
Материал плёнки (априори) | TiO2 (аморфный)
Модель дисперсии | Тауц–Лоренц + УФ-полюс, ε∞ = 1 (физически допустимая, КК-согласованная)
Справочные параметры | A = 255.83 эВ, E₀ = 4.00 эВ, C = 1.77 эВ, E_g = 3.40 эВ, A_uv = 137.65 эВ², E_uv = 11.0 эВ
Подложка | Стекло BK7 (Зельмейер Schott); задней стороны нет (полубесконечная)
Задняя сторона подложки | нет (зачернена / матирована / отсечена)
Угол падения, град | 65
Толщина (номинал), нм | 1000
Неопределённость толщины, % | ±5
Диапазон длин волн, нм | 400 – 800, шаг 2
Спектральная полоса прибора, нм (FWHM) | 1.2
Шумовая модель | столбцы σΨ, σΔ — повторяемость прибора (σΔ растёт при Ψ → 0)
Модель измерения | Синтетический спектр с независимым гауссовым шумом; σ зависит от длины волны. Δ в диапазоне [0°, 360°); конвенция N = n − ik (Аззам–Башара).
Возможные дефекты | неоднородность по глубине (линейный градиент n), шероховатость поверхности (EMA-слой Бруггемана 50/50), поглощение (хвост ниже края: второй осциллятор Тауца–Лоренца с теми же E0, C и порогом E_t = 1.2 эВ; размер — k хвоста при 400 нм)
Назначение | Учебный спектр, синтезированный tools/gen_examples.js; не измерение физического образца. Опорный фит → классификатор по остатку → окончательный фит; заданные параметры — в answer_key.xlsx.