## Спектр
λ, нм | Ψ, град | Δ, град | σΨ, град | σΔ, град
400 | 11.2661 | 98.9463 | 0.035 | 0.2
402 | 13.0772 | 118.3594 | 0.0347 | 0.1727
404 | 14.3863 | 132.0939 | 0.0344 | 0.1568
406 | 15.3654 | 142.8658 | 0.0341 | 0.1461
408 | 16.185 | 152.1893 | 0.0337 | 0.1387
410 | 16.6073 | 160.4455 | 0.0334 | 0.1337
412 | 16.9266 | 168.3585 | 0.0331 | 0.1306
414 | 17.0005 | 176.3018 | 0.0328 | 0.129
416 | 16.7803 | 183.739 | 0.0325 | 0.129
418 | 16.4467 | 191.7918 | 0.0322 | 0.1305
420 | 15.8565 | 199.7942 | 0.0319 | 0.1335
422 | 15.0983 | 208.1983 | 0.0316 | 0.1383
424 | 14.11 | 217.1098 | 0.0313 | 0.1453
426 | 13.0131 | 227.3544 | 0.0311 | 0.1553
428 | 11.7226 | 240.3014 | 0.0308 | 0.1698
430 | 10.2114 | 257.8978 | 0.0305 | 0.1925
432 | 8.4386 | 284.564 | 0.0302 | 0.2296
434 | 6.9577 | 327.6931 | 0.0299 | 0.2753
436 | 7.0359 | 22.5939 | 0.0297 | 0.2673
438 | 8.7483 | 64.7337 | 0.0294 | 0.2155
440 | 10.4741 | 92.1052 | 0.0291 | 0.1789
442 | 11.8959 | 109.3833 | 0.0288 | 0.1574
444 | 12.9559 | 122.5294 | 0.0286 | 0.1436
446 | 13.8466 | 132.4359 | 0.0283 | 0.1338
448 | 14.5697 | 140.7647 | 0.0281 | 0.1266
450 | 15.1741 | 148.1946 | 0.0278 | 0.121
452 | 15.6472 | 154.9767 | 0.0275 | 0.1168
454 | 15.9581 | 161.4159 | 0.0273 | 0.1136
456 | 16.1494 | 167.5386 | 0.027 | 0.1113
458 | 16.2185 | 173.9812 | 0.0268 | 0.1098
460 | 16.1939 | 179.7151 | 0.0266 | 0.1091
462 | 16.0289 | 185.6062 | 0.0263 | 0.1091
464 | 15.7309 | 191.6757 | 0.0261 | 0.1098
466 | 15.3283 | 197.6899 | 0.0258 | 0.1112
468 | 14.8339 | 203.9837 | 0.0256 | 0.1135
470 | 14.2922 | 210.6168 | 0.0254 | 0.1166
472 | 13.5905 | 217.5937 | 0.0251 | 0.1207
474 | 12.8173 | 225.1743 | 0.0249 | 0.1261
476 | 12.0376 | 234.3964 | 0.0247 | 0.1332
478 | 11.0438 | 245.1084 | 0.0245 | 0.1427
480 | 9.9344 | 258.6358 | 0.0242 | 0.1559
482 | 8.7595 | 277.1479 | 0.024 | 0.1746
484 | 7.5764 | 302.7147 | 0.0238 | 0.1989
486 | 6.882 | 337.2131 | 0.0236 | 0.2187
488 | 6.9838 | 16.9748 | 0.0234 | 0.2125
490 | 7.9616 | 50.0307 | 0.0232 | 0.1856
492 | 9.1721 | 74.9327 | 0.023 | 0.1601
494 | 10.3102 | 92.7039 | 0.0228 | 0.142
496 | 11.3211 | 106.0506 | 0.0226 | 0.1294
498 | 12.0849 | 116.4276 | 0.0224 | 0.1202
500 | 12.775 | 125.1217 | 0.0222 | 0.1132
502 | 13.3919 | 132.3988 | 0.022 | 0.1077
504 | 13.895 | 138.7925 | 0.0218 | 0.1031
506 | 14.2802 | 144.5355 | 0.0216 | 0.0994
508 | 14.6931 | 150.0602 | 0.0215 | 0.0963
510 | 14.9433 | 155.0393 | 0.0213 | 0.0937
512 | 15.2085 | 159.9111 | 0.0211 | 0.0917
514 | 15.4002 | 164.5876 | 0.0209 | 0.09
516 | 15.4574 | 169.2884 | 0.0207 | 0.0887
518 | 15.5548 | 173.8811 | 0.0206 | 0.0877
520 | 15.4914 | 178.2725 | 0.0204 | 0.0871
522 | 15.4579 | 182.8881 | 0.0202 | 0.0868
524 | 15.2627 | 187.3814 | 0.0201 | 0.0868
526 | 15.0586 | 191.7206 | 0.0199 | 0.0871
528 | 14.8531 | 196.334 | 0.0198 | 0.0877
530 | 14.5443 | 200.8959 | 0.0196 | 0.0887
532 | 14.1873 | 205.6536 | 0.0195 | 0.0899
534 | 13.824 | 210.5692 | 0.0193 | 0.0916
536 | 13.3737 | 215.3834 | 0.0192 | 0.0936
538 | 12.8796 | 221.1171 | 0.019 | 0.0961
540 | 12.3531 | 227.0952 | 0.0189 | 0.0991
542 | 11.7721 | 233.3406 | 0.0187 | 0.1028
544 | 11.1842 | 240.8479 | 0.0186 | 0.1073
546 | 10.5466 | 249.4715 | 0.0185 | 0.1129
548 | 9.8052 | 259.476 | 0.0183 | 0.1199
550 | 9.0281 | 272.3151 | 0.0182 | 0.1288
552 | 8.267 | 287.8611 | 0.0181 | 0.1397
554 | 7.5444 | 307.9375 | 0.0179 | 0.1518
556 | 7.0255 | 331.6072 | 0.0178 | 0.1615
558 | 6.8705 | 358.4136 | 0.0177 | 0.1633
560 | 7.1927 | 24.5818 | 0.0176 | 0.1551
562 | 7.859 | 47.2632 | 0.0175 | 0.1418
564 | 8.6336 | 65.5353 | 0.0174 | 0.1286
566 | 9.3926 | 80.8027 | 0.0173 | 0.1176
568 | 10.1363 | 92.5717 | 0.0172 | 0.109
570 | 10.7407 | 102.4567 | 0.017 | 0.1022
572 | 11.3096 | 110.6026 | 0.0169 | 0.0968
574 | 11.8076 | 117.6768 | 0.0168 | 0.0924
576 | 12.273 | 123.8958 | 0.0168 | 0.0887
578 | 12.6748 | 129.2072 | 0.0167 | 0.0856
580 | 13.0498 | 134.1421 | 0.0166 | 0.0829
582 | 13.3805 | 138.8306 | 0.0165 | 0.0806
584 | 13.6787 | 142.8874 | 0.0164 | 0.0785
586 | 13.9186 | 146.8861 | 0.0163 | 0.0768
588 | 14.1798 | 150.7992 | 0.0162 | 0.0753
590 | 14.3239 | 154.4693 | 0.0162 | 0.0739
592 | 14.5127 | 158.2406 | 0.0161 | 0.0728
594 | 14.6631 | 161.4615 | 0.016 | 0.0719
596 | 14.7735 | 164.8918 | 0.0159 | 0.0711
598 | 14.8343 | 168.2896 | 0.0159 | 0.0704
600 | 14.894 | 171.4975 | 0.0158 | 0.0699
602 | 14.9023 | 174.7918 | 0.0157 | 0.0696
604 | 14.8865 | 178.0698 | 0.0157 | 0.0694
606 | 14.8428 | 181.1899 | 0.0156 | 0.0693
608 | 14.8252 | 184.4424 | 0.0156 | 0.0693
610 | 14.6939 | 187.6317 | 0.0155 | 0.0695
612 | 14.5744 | 190.8379 | 0.0155 | 0.0698
614 | 14.4433 | 194.0209 | 0.0154 | 0.0702
616 | 14.2786 | 197.2539 | 0.0154 | 0.0708
618 | 14.0787 | 200.3666 | 0.0153 | 0.0714
620 | 13.8366 | 203.9346 | 0.0153 | 0.0723
622 | 13.6278 | 207.342 | 0.0153 | 0.0732
624 | 13.3728 | 210.7882 | 0.0152 | 0.0743
626 | 13.1134 | 214.1281 | 0.0152 | 0.0756
628 | 12.818 | 218.0379 | 0.0152 | 0.0771
630 | 12.4976 | 221.774 | 0.0151 | 0.0787
632 | 12.1648 | 225.8194 | 0.0151 | 0.0806
634 | 11.8105 | 230.2225 | 0.0151 | 0.0827
636 | 11.4567 | 234.941 | 0.0151 | 0.0851
638 | 11.0578 | 240.1146 | 0.015 | 0.0878
640 | 10.6731 | 245.774 | 0.015 | 0.0909
642 | 10.2139 | 251.9186 | 0.015 | 0.0945
644 | 9.76 | 259.0904 | 0.015 | 0.0986
646 | 9.3049 | 267.3427 | 0.015 | 0.1034
648 | 8.8096 | 276.3926 | 0.015 | 0.1089
650 | 8.3186 | 287.1287 | 0.015 | 0.1151
652 | 7.873 | 299.351 | 0.015 | 0.1217
654 | 7.4506 | 313.8039 | 0.015 | 0.1283
656 | 7.1552 | 329.4969 | 0.015 | 0.1336
658 | 7.0225 | 346.9484 | 0.015 | 0.1365
660 | 7.0348 | 4.2897 | 0.015 | 0.1359
662 | 7.2101 | 21.4642 | 0.015 | 0.1321
664 | 7.5765 | 37.2258 | 0.015 | 0.1262
666 | 8.0248 | 51.2453 | 0.015 | 0.1196
668 | 8.4779 | 63.2724 | 0.015 | 0.1131
670 | 8.9436 | 73.9588 | 0.015 | 0.1072
672 | 9.4098 | 83.2247 | 0.015 | 0.1021
674 | 9.8399 | 91.0536 | 0.015 | 0.0978
676 | 10.2802 | 98.0502 | 0.015 | 0.0941
678 | 10.6409 | 104.2712 | 0.015 | 0.0909
680 | 10.9842 | 109.742 | 0.015 | 0.0882
682 | 11.3061 | 114.5429 | 0.015 | 0.0858
684 | 11.5948 | 119.2225 | 0.015 | 0.0837
686 | 11.8777 | 123.2167 | 0.015 | 0.0819
688 | 12.1351 | 127.1045 | 0.015 | 0.0802
690 | 12.3788 | 130.621 | 0.015 | 0.0788
692 | 12.6199 | 133.7595 | 0.015 | 0.0774
694 | 12.8263 | 137.0135 | 0.015 | 0.0762
696 | 13.0232 | 139.9873 | 0.015 | 0.0752
698 | 13.2192 | 142.9131 | 0.015 | 0.0742
700 | 13.3914 | 145.6613 | 0.015 | 0.0733
702 | 13.5479 | 148.4182 | 0.015 | 0.0725
704 | 13.6662 | 150.9222 | 0.015 | 0.0718
706 | 13.8042 | 153.4477 | 0.015 | 0.0712
708 | 13.9052 | 155.8255 | 0.015 | 0.0706
710 | 14.0313 | 158.2043 | 0.015 | 0.0702
712 | 14.135 | 160.6661 | 0.015 | 0.0697
714 | 14.2049 | 162.9185 | 0.015 | 0.0694
716 | 14.2609 | 165.1867 | 0.015 | 0.0691
718 | 14.3521 | 167.5096 | 0.015 | 0.0689
720 | 14.3622 | 169.6259 | 0.015 | 0.0687
722 | 14.4003 | 171.8997 | 0.015 | 0.0686
724 | 14.3939 | 174.1627 | 0.015 | 0.0685
726 | 14.4129 | 176.282 | 0.015 | 0.0685
728 | 14.4165 | 178.4784 | 0.015 | 0.0685
730 | 14.382 | 180.6489 | 0.015 | 0.0686
732 | 14.3389 | 182.7279 | 0.015 | 0.0688
734 | 14.3059 | 184.9352 | 0.015 | 0.069
736 | 14.2423 | 187.0261 | 0.015 | 0.0692
738 | 14.1783 | 189.1363 | 0.015 | 0.0695
740 | 14.1065 | 191.2605 | 0.015 | 0.0698
742 | 14.0258 | 193.4426 | 0.015 | 0.0702
744 | 13.8948 | 195.6087 | 0.015 | 0.0706
746 | 13.8167 | 197.5814 | 0.015 | 0.0711
748 | 13.714 | 199.913 | 0.015 | 0.0717
750 | 13.6177 | 202.0912 | 0.015 | 0.0723
752 | 13.4802 | 204.221 | 0.015 | 0.0729
754 | 13.3114 | 206.4501 | 0.015 | 0.0736
756 | 13.1882 | 208.8799 | 0.015 | 0.0744
758 | 13.0169 | 211.013 | 0.015 | 0.0752
760 | 12.8706 | 213.2515 | 0.015 | 0.0761
762 | 12.6775 | 215.6234 | 0.015 | 0.0771
764 | 12.4956 | 218.128 | 0.015 | 0.0781
766 | 12.2972 | 220.547 | 0.015 | 0.0792
768 | 12.1644 | 223.2353 | 0.015 | 0.0803
770 | 11.9396 | 226.052 | 0.015 | 0.0816
772 | 11.7042 | 228.638 | 0.015 | 0.0829
774 | 11.5148 | 231.8234 | 0.015 | 0.0844
776 | 11.2856 | 234.8351 | 0.015 | 0.0859
778 | 11.0995 | 237.8778 | 0.015 | 0.0876
780 | 10.8555 | 241.2303 | 0.015 | 0.0894
782 | 10.5927 | 244.8856 | 0.015 | 0.0913
784 | 10.3687 | 248.8325 | 0.015 | 0.0934
786 | 10.1034 | 252.8315 | 0.015 | 0.0956
788 | 9.8356 | 257.0782 | 0.015 | 0.0981
790 | 9.5454 | 262.0659 | 0.015 | 0.1008
792 | 9.286 | 267.358 | 0.015 | 0.1037
794 | 9.0375 | 272.8944 | 0.015 | 0.1068
796 | 8.7201 | 278.7268 | 0.015 | 0.1102
798 | 8.4456 | 285.5227 | 0.015 | 0.1138
800 | 8.1652 | 293.0529 | 0.015 | 0.1175

## Условия
Образец | Ta₂O₅ на плавленом кварце, 60°
Материал плёнки (априори) | Ta2O5 (аморфный)
Модель дисперсии | Тауц–Лоренц + УФ-полюс, ε∞ = 1 (физически допустимая, КК-согласованная)
Справочные параметры | A = 321.34 эВ, E₀ = 5.30 эВ, C = 2.60 эВ, E_g = 4.20 эВ, A_uv = 11.33 эВ², E_uv = 12.0 эВ
Подложка | Плавленый кварц (Malitson 1965); задней стороны нет (полубесконечная)
Задняя сторона подложки | нет (зачернена / матирована / отсечена)
Угол падения, град | 60
Толщина (номинал), нм | 850
Неопределённость толщины, % | ±6
Диапазон длин волн, нм | 400 – 800, шаг 2
Спектральная полоса прибора, нм (FWHM) | 1
Шумовая модель | столбцы σΨ, σΔ — повторяемость прибора (σΔ растёт при Ψ → 0)
Модель измерения | Синтетический спектр с независимым гауссовым шумом; σ зависит от длины волны. Δ в диапазоне [0°, 360°); конвенция N = n − ik (Аззам–Башара).
Возможные дефекты | неоднородность по глубине (линейный градиент n), шероховатость поверхности (EMA-слой Бруггемана 50/50), поглощение (хвост ниже края: второй осциллятор Тауца–Лоренца с теми же E0, C и порогом E_t = 1.2 эВ; размер — k хвоста при 400 нм)
Назначение | Учебный спектр, синтезированный tools/gen_examples.js; не измерение физического образца. Опорный фит → классификатор по остатку → окончательный фит; заданные параметры — в answer_key.xlsx.