## Спектр
λ, нм | Ψ, град | Δ, град | σΨ, град | σΔ, град
420 | 10.78 | 105.4889 | 0.0319 | 0.1905
422 | 14.6976 | 129.4605 | 0.0316 | 0.1414
424 | 17.1967 | 144.6099 | 0.0313 | 0.1218
426 | 18.9916 | 156.5649 | 0.0311 | 0.1114
428 | 19.9776 | 167.3809 | 0.0308 | 0.1057
430 | 20.29 | 177.7096 | 0.0305 | 0.1031
432 | 20.1678 | 187.7079 | 0.0302 | 0.103
434 | 19.3181 | 198.2146 | 0.0299 | 0.1054
436 | 18.0357 | 208.7736 | 0.0297 | 0.1108
438 | 16.1542 | 220.5181 | 0.0294 | 0.1207
440 | 13.6872 | 235.9384 | 0.0291 | 0.1398
442 | 9.9269 | 261.1183 | 0.0288 | 0.187
444 | 5.416 | 323.6622 | 0.0286 | 0.3376
446 | 7.2473 | 74.7759 | 0.0283 | 0.2474
448 | 11.6554 | 111.4898 | 0.0281 | 0.1565
450 | 14.5437 | 129.8432 | 0.0278 | 0.1259
452 | 16.5764 | 143.003 | 0.0275 | 0.111
454 | 18.0389 | 153.3885 | 0.0273 | 0.1021
456 | 19.0238 | 162.5414 | 0.027 | 0.0966
458 | 19.5465 | 171.3743 | 0.0268 | 0.0934
460 | 19.7691 | 179.9132 | 0.0266 | 0.0919
462 | 19.5037 | 188.4452 | 0.0263 | 0.0919
464 | 18.9112 | 197.009 | 0.0261 | 0.0935
466 | 17.9886 | 205.7498 | 0.0258 | 0.0968
468 | 16.6761 | 215.0199 | 0.0256 | 0.1025
470 | 14.9628 | 225.8837 | 0.0254 | 0.1118
472 | 12.7112 | 239.9709 | 0.0251 | 0.1285
474 | 9.713 | 261.8666 | 0.0249 | 0.1652
476 | 5.906 | 307.0125 | 0.0247 | 0.2658
478 | 5.5079 | 43.4313 | 0.0245 | 0.2823
480 | 9.11 | 93.3041 | 0.0242 | 0.1706
482 | 12.1627 | 116.2367 | 0.024 | 0.1285
484 | 14.3296 | 130.5755 | 0.0238 | 0.1093
486 | 15.9353 | 141.206 | 0.0236 | 0.0984
488 | 17.1519 | 150.0023 | 0.0234 | 0.0913
490 | 18.1056 | 158.2029 | 0.0232 | 0.0864
492 | 18.7622 | 165.4251 | 0.023 | 0.0831
494 | 19.0893 | 172.6661 | 0.0228 | 0.0811
496 | 19.1865 | 179.7262 | 0.0226 | 0.08
498 | 19.0441 | 186.7656 | 0.0224 | 0.0798
500 | 18.6825 | 193.9655 | 0.0222 | 0.0805
502 | 18.1091 | 200.9857 | 0.022 | 0.0821
504 | 17.1961 | 208.3698 | 0.0218 | 0.0849
506 | 16.1641 | 216.2959 | 0.0216 | 0.0892
508 | 14.8458 | 225.2995 | 0.0215 | 0.0956
510 | 13.1198 | 235.9813 | 0.0213 | 0.1057
512 | 11.0233 | 251.1996 | 0.0211 | 0.1236
514 | 8.3009 | 273.9629 | 0.0209 | 0.1613
516 | 5.3966 | 318.9692 | 0.0207 | 0.2437
518 | 5.2475 | 36.3822 | 0.0206 | 0.2493
520 | 7.9827 | 82.6286 | 0.0204 | 0.1636
522 | 10.6303 | 106.1093 | 0.0202 | 0.1228
524 | 12.6654 | 121.1127 | 0.0201 | 0.1032
526 | 14.2277 | 131.9027 | 0.0199 | 0.0919
528 | 15.504 | 140.417 | 0.0198 | 0.0845
530 | 16.5177 | 147.8891 | 0.0196 | 0.0792
532 | 17.3116 | 154.6216 | 0.0195 | 0.0754
534 | 17.9302 | 160.7894 | 0.0193 | 0.0726
536 | 18.3684 | 166.9254 | 0.0192 | 0.0705
538 | 18.6455 | 172.6294 | 0.019 | 0.0691
540 | 18.722 | 178.491 | 0.0189 | 0.0683
542 | 18.6881 | 184.2115 | 0.0187 | 0.068
544 | 18.4438 | 189.9618 | 0.0186 | 0.0681
546 | 18.0601 | 195.6359 | 0.0185 | 0.0688
548 | 17.5937 | 201.3732 | 0.0183 | 0.07
550 | 16.9604 | 207.3179 | 0.0182 | 0.0718
552 | 16.1309 | 213.6741 | 0.0181 | 0.0744
554 | 15.2162 | 220.5823 | 0.0179 | 0.078
556 | 14.0872 | 228.1198 | 0.0178 | 0.083
558 | 12.8046 | 237.4168 | 0.0177 | 0.0904
560 | 11.1708 | 248.9396 | 0.0176 | 0.1019
562 | 9.1622 | 265.2573 | 0.0175 | 0.1221
564 | 6.9103 | 290.6124 | 0.0174 | 0.1608
566 | 4.9567 | 335.3731 | 0.0173 | 0.2203
568 | 5.2098 | 35.2537 | 0.0172 | 0.209
570 | 7.2135 | 74.3492 | 0.017 | 0.15
572 | 9.4026 | 96.8451 | 0.0169 | 0.1155
574 | 11.1894 | 111.7687 | 0.0168 | 0.097
576 | 12.706 | 122.5514 | 0.0168 | 0.086
578 | 13.8722 | 131.0411 | 0.0167 | 0.0787
580 | 14.8811 | 138.1556 | 0.0166 | 0.0735
582 | 15.6771 | 144.4071 | 0.0165 | 0.0696
584 | 16.4077 | 150.1339 | 0.0164 | 0.0666
586 | 16.9949 | 155.2279 | 0.0163 | 0.0642
588 | 17.4584 | 160.2687 | 0.0162 | 0.0624
590 | 17.7838 | 165.1759 | 0.0162 | 0.061
592 | 18.0745 | 169.8685 | 0.0161 | 0.06
594 | 18.2331 | 174.6252 | 0.016 | 0.0593
596 | 18.2774 | 179.0425 | 0.0159 | 0.0588
598 | 18.2446 | 183.5916 | 0.0159 | 0.0587
600 | 18.1183 | 188.0288 | 0.0158 | 0.0588
602 | 17.9045 | 192.6854 | 0.0157 | 0.0593
604 | 17.5286 | 197.1577 | 0.0157 | 0.06
606 | 17.1724 | 201.8255 | 0.0156 | 0.061
608 | 16.6977 | 206.6815 | 0.0156 | 0.0623
610 | 16.1031 | 211.4806 | 0.0155 | 0.0641
612 | 15.4473 | 216.655 | 0.0155 | 0.0663
614 | 14.6691 | 222.201 | 0.0154 | 0.0692
616 | 13.8527 | 228.5053 | 0.0154 | 0.0729
618 | 12.8587 | 235.4278 | 0.0153 | 0.0778
620 | 11.7123 | 243.9329 | 0.0153 | 0.0846
622 | 10.3986 | 254.5033 | 0.0153 | 0.0947
624 | 8.842 | 268.3368 | 0.0152 | 0.1104
626 | 7.0917 | 287.4041 | 0.0152 | 0.1364
628 | 5.4584 | 317.1528 | 0.0152 | 0.1757
630 | 4.7516 | 0.4287 | 0.0151 | 0.2021
632 | 5.4906 | 43.2676 | 0.0151 | 0.1744
634 | 7.0762 | 71.914 | 0.0151 | 0.1359
636 | 8.763 | 90.9654 | 0.0151 | 0.1105
638 | 10.2158 | 104.1833 | 0.015 | 0.095
640 | 11.4381 | 114.3865 | 0.015 | 0.085
642 | 12.5104 | 122.4644 | 0.015 | 0.0782
644 | 13.3897 | 129.1562 | 0.015 | 0.0732
646 | 14.1811 | 135.1502 | 0.015 | 0.0694
648 | 14.8482 | 140.2371 | 0.015 | 0.0665
650 | 15.4579 | 144.9782 | 0.015 | 0.0642
652 | 16.0033 | 149.4318 | 0.015 | 0.0623
654 | 16.4629 | 153.5853 | 0.015 | 0.0607
656 | 16.8288 | 157.6177 | 0.015 | 0.0595
658 | 17.1718 | 161.388 | 0.015 | 0.0585
660 | 17.4328 | 165.1874 | 0.015 | 0.0577
662 | 17.623 | 168.7557 | 0.015 | 0.0572
664 | 17.7551 | 172.4892 | 0.015 | 0.0568
666 | 17.8476 | 176.0226 | 0.015 | 0.0565
668 | 17.8924 | 179.5393 | 0.015 | 0.0565
670 | 17.8482 | 183.1237 | 0.015 | 0.0565
672 | 17.7747 | 186.6136 | 0.015 | 0.0568
674 | 17.6414 | 190.2027 | 0.015 | 0.0572
676 | 17.4736 | 193.6427 | 0.015 | 0.0577
678 | 17.2219 | 197.1227 | 0.015 | 0.0584
680 | 16.936 | 200.716 | 0.015 | 0.0593
682 | 16.5927 | 204.2614 | 0.015 | 0.0604
684 | 16.1904 | 207.8962 | 0.015 | 0.0616
686 | 15.7503 | 211.8052 | 0.015 | 0.0632
688 | 15.2705 | 215.8269 | 0.015 | 0.065
690 | 14.7497 | 219.915 | 0.015 | 0.0671
692 | 14.1567 | 224.4417 | 0.015 | 0.0697
694 | 13.5114 | 229.2408 | 0.015 | 0.0727
696 | 12.7684 | 234.7614 | 0.015 | 0.0765
698 | 11.9874 | 240.9056 | 0.015 | 0.0813
700 | 11.0854 | 248.0531 | 0.015 | 0.0876
702 | 10.0437 | 256.6695 | 0.015 | 0.096
704 | 8.9281 | 267.1457 | 0.015 | 0.1078
706 | 7.6921 | 280.5895 | 0.015 | 0.1248
708 | 6.4296 | 298.4555 | 0.015 | 0.1491
710 | 5.3132 | 323.204 | 0.015 | 0.1791
712 | 4.8009 | 354.8588 | 0.015 | 0.1986
714 | 5.1162 | 28.3895 | 0.015 | 0.187
716 | 6.0454 | 54.8642 | 0.015 | 0.1581
718 | 7.2331 | 73.8295 | 0.015 | 0.1323
720 | 8.4323 | 87.8265 | 0.015 | 0.1138
722 | 9.5472 | 98.8739 | 0.015 | 0.101
724 | 10.5418 | 107.8134 | 0.015 | 0.0918
726 | 11.4078 | 115.1287 | 0.015 | 0.0851
728 | 12.1877 | 120.9716 | 0.015 | 0.08
730 | 12.8632 | 126.4939 | 0.015 | 0.076
732 | 13.4731 | 131.2024 | 0.015 | 0.0728
734 | 14.0448 | 135.5242 | 0.015 | 0.0702
736 | 14.5432 | 139.4505 | 0.015 | 0.0679
738 | 14.9969 | 143.1122 | 0.015 | 0.0661
740 | 15.4141 | 146.4734 | 0.015 | 0.0645
742 | 15.7685 | 149.7344 | 0.015 | 0.0631
744 | 16.0997 | 152.8799 | 0.015 | 0.062
746 | 16.4072 | 156.0583 | 0.015 | 0.061
748 | 16.6612 | 158.9568 | 0.015 | 0.0601
750 | 16.9193 | 161.8243 | 0.015 | 0.0594
752 | 17.1018 | 164.6325 | 0.015 | 0.0588
754 | 17.2373 | 167.4359 | 0.015 | 0.0584
756 | 17.3786 | 170.1652 | 0.015 | 0.058
758 | 17.4583 | 172.8964 | 0.015 | 0.0577
760 | 17.5109 | 175.5755 | 0.015 | 0.0575
762 | 17.5534 | 178.1926 | 0.015 | 0.0575
764 | 17.5533 | 180.9247 | 0.015 | 0.0575
766 | 17.5241 | 183.4599 | 0.015 | 0.0575
768 | 17.4695 | 186.08 | 0.015 | 0.0577
770 | 17.3659 | 188.6189 | 0.015 | 0.058
772 | 17.2485 | 191.368 | 0.015 | 0.0583
774 | 17.1238 | 193.8132 | 0.015 | 0.0587
776 | 16.9237 | 196.4483 | 0.015 | 0.0593
778 | 16.7573 | 199.054 | 0.015 | 0.0599
780 | 16.5401 | 201.949 | 0.015 | 0.0606
782 | 16.2334 | 204.5958 | 0.015 | 0.0614
784 | 15.98 | 207.2745 | 0.015 | 0.0624
786 | 15.669 | 210.2211 | 0.015 | 0.0634
788 | 15.3593 | 212.9411 | 0.015 | 0.0647
790 | 15.0029 | 215.9283 | 0.015 | 0.066
792 | 14.6218 | 219.0709 | 0.015 | 0.0676
794 | 14.2442 | 222.4467 | 0.015 | 0.0693
796 | 13.7967 | 225.8342 | 0.015 | 0.0714
798 | 13.3341 | 229.4851 | 0.015 | 0.0737
800 | 12.7877 | 233.4039 | 0.015 | 0.0764

## Условия
Образец | Nb₂O₅ на BK7, 60°
Материал плёнки (априори) | Nb2O5 (аморфный)
Модель дисперсии | Тауц–Лоренц + УФ-полюс, ε∞ = 1 (физически допустимая, КК-согласованная)
Справочные параметры | A = 307.24 эВ, E₀ = 4.70 эВ, C = 2.30 эВ, E_g = 3.75 эВ, A_uv = 69.07 эВ², E_uv = 11.0 эВ
Подложка | Стекло BK7 (Зельмейер Schott); задней стороны нет (полубесконечная)
Задняя сторона подложки | нет (зачернена / матирована / отсечена)
Угол падения, град | 60
Толщина (номинал), нм | 1200
Неопределённость толщины, % | ±5
Диапазон длин волн, нм | 420 – 800, шаг 2
Спектральная полоса прибора, нм (FWHM) | 1.4
Шумовая модель | столбцы σΨ, σΔ — повторяемость прибора (σΔ растёт при Ψ → 0)
Модель измерения | Синтетический спектр с независимым гауссовым шумом; σ зависит от длины волны. Δ в диапазоне [0°, 360°); конвенция N = n − ik (Аззам–Башара).
Возможные дефекты | неоднородность по глубине (линейный градиент n), шероховатость поверхности (EMA-слой Бруггемана 50/50), поглощение (хвост ниже края: второй осциллятор Тауца–Лоренца с теми же E0, C и порогом E_t = 1.2 эВ; размер — k хвоста при 400 нм)
Назначение | Учебный спектр, синтезированный tools/gen_examples.js; не измерение физического образца. Опорный фит → классификатор по остатку → окончательный фит; заданные параметры — в answer_key.xlsx.