## Спектр
λ, нм | Ψ, град | Δ, град | σΨ, град | σΔ, град
400 | 61.0079 | 336.9355 | 0.035 | 0.0909
402 | 62.0768 | 10.6687 | 0.0347 | 0.0921
404 | 55.7456 | 36.2936 | 0.0344 | 0.0813
406 | 48.3273 | 49.6423 | 0.0341 | 0.0754
408 | 42.2892 | 57.5684 | 0.0337 | 0.0746
410 | 37.9001 | 63.3144 | 0.0334 | 0.0759
412 | 34.5001 | 68.7832 | 0.0331 | 0.0781
414 | 31.7347 | 74.146 | 0.0328 | 0.0806
416 | 29.5984 | 79.9744 | 0.0325 | 0.0833
418 | 27.5557 | 86.5239 | 0.0322 | 0.0863
420 | 25.8362 | 93.5722 | 0.0319 | 0.0895
422 | 24.1477 | 101.2127 | 0.0316 | 0.0932
424 | 22.5381 | 109.5069 | 0.0313 | 0.0972
426 | 21.1328 | 118.6104 | 0.0311 | 0.1016
428 | 19.8028 | 128.7647 | 0.0308 | 0.1062
430 | 18.6724 | 139.4413 | 0.0305 | 0.1108
432 | 17.6516 | 151.3474 | 0.0302 | 0.1148
434 | 16.9969 | 163.4129 | 0.0299 | 0.1178
436 | 16.596 | 176.4397 | 0.0297 | 0.1191
438 | 16.5737 | 189.2057 | 0.0294 | 0.1184
440 | 16.7747 | 201.6145 | 0.0291 | 0.1158
442 | 17.2036 | 213.5001 | 0.0288 | 0.1118
444 | 18.0441 | 224.581 | 0.0286 | 0.1068
446 | 18.8905 | 234.6061 | 0.0283 | 0.1014
448 | 19.9953 | 243.9015 | 0.0281 | 0.0961
450 | 21.1741 | 252.1746 | 0.0278 | 0.0909
452 | 22.3279 | 259.6705 | 0.0275 | 0.0862
454 | 23.6028 | 266.3896 | 0.0273 | 0.0818
456 | 24.9548 | 272.5973 | 0.027 | 0.0778
458 | 26.3294 | 278.3843 | 0.0268 | 0.0741
460 | 27.8595 | 283.7236 | 0.0266 | 0.0707
462 | 29.5246 | 288.633 | 0.0263 | 0.0675
464 | 31.3026 | 293.3578 | 0.0261 | 0.0645
466 | 33.4201 | 298.1997 | 0.0258 | 0.0618
468 | 35.7923 | 303.0628 | 0.0256 | 0.0594
470 | 38.5395 | 308.5388 | 0.0254 | 0.0573
472 | 41.575 | 314.8184 | 0.0251 | 0.0557
474 | 44.8593 | 322.8819 | 0.0249 | 0.0548
476 | 47.9424 | 332.7685 | 0.0247 | 0.0546
478 | 50.2776 | 345.291 | 0.0245 | 0.0548
480 | 51.0693 | 359.343 | 0.0242 | 0.0546
482 | 50.1114 | 13.1732 | 0.024 | 0.0537
484 | 47.7919 | 25.1257 | 0.0238 | 0.0526
486 | 44.7696 | 34.7074 | 0.0236 | 0.0519
488 | 41.5965 | 42.2142 | 0.0234 | 0.0518
490 | 38.7163 | 48.1682 | 0.0232 | 0.0523
492 | 36.1245 | 53.1522 | 0.023 | 0.0531
494 | 33.8372 | 57.4996 | 0.0228 | 0.0542
496 | 31.862 | 61.5611 | 0.0226 | 0.0554
498 | 30.069 | 65.4618 | 0.0224 | 0.0568
500 | 28.4139 | 69.3666 | 0.0222 | 0.0583
502 | 27.0004 | 73.2838 | 0.022 | 0.0599
504 | 25.6175 | 77.2259 | 0.0218 | 0.0616
506 | 24.3119 | 81.4185 | 0.0216 | 0.0634
508 | 23.0535 | 85.8779 | 0.0215 | 0.0654
510 | 21.8957 | 90.3725 | 0.0213 | 0.0676
512 | 20.7922 | 95.1787 | 0.0211 | 0.0699
514 | 19.6914 | 100.1521 | 0.0209 | 0.0726
516 | 18.6149 | 105.7053 | 0.0207 | 0.0754
518 | 17.5918 | 111.3533 | 0.0206 | 0.0785
520 | 16.6205 | 117.6635 | 0.0204 | 0.0819
522 | 15.7164 | 124.3646 | 0.0202 | 0.0854
524 | 14.9053 | 131.3722 | 0.0201 | 0.089
526 | 14.1209 | 139.0212 | 0.0199 | 0.0926
528 | 13.5091 | 147.3492 | 0.0198 | 0.0959
530 | 12.9807 | 155.7169 | 0.0196 | 0.0986
532 | 12.6291 | 164.897 | 0.0195 | 0.1006
534 | 12.3518 | 174.1487 | 0.0193 | 0.1016
536 | 12.2632 | 183.6107 | 0.0192 | 0.1014
538 | 12.3655 | 192.7746 | 0.019 | 0.1
540 | 12.6195 | 201.6486 | 0.0189 | 0.0975
542 | 12.9422 | 210.3576 | 0.0187 | 0.0942
544 | 13.4668 | 218.4056 | 0.0186 | 0.0904
546 | 14.0314 | 225.7644 | 0.0185 | 0.0863
548 | 14.6263 | 232.6291 | 0.0183 | 0.0822
550 | 15.4403 | 239.0116 | 0.0182 | 0.0782
552 | 16.1577 | 244.8694 | 0.0181 | 0.0743
554 | 16.9287 | 250.448 | 0.0179 | 0.0707
556 | 17.803 | 255.5886 | 0.0178 | 0.0674
558 | 18.6506 | 260.2622 | 0.0177 | 0.0643
560 | 19.4982 | 264.7052 | 0.0176 | 0.0615
562 | 20.3766 | 268.9127 | 0.0175 | 0.0589
564 | 21.2583 | 272.6221 | 0.0174 | 0.0565
566 | 22.167 | 276.3409 | 0.0173 | 0.0543
568 | 23.0702 | 279.7718 | 0.0172 | 0.0523
570 | 24.0182 | 283.1457 | 0.017 | 0.0504
572 | 24.9637 | 286.3802 | 0.0169 | 0.0487
574 | 25.9802 | 289.361 | 0.0168 | 0.0471
576 | 26.9639 | 292.3477 | 0.0168 | 0.0455
578 | 28.0746 | 295.2875 | 0.0167 | 0.0441
580 | 29.1763 | 298.2012 | 0.0166 | 0.0428
582 | 30.3982 | 301.1528 | 0.0165 | 0.0415
584 | 31.6985 | 304.1065 | 0.0164 | 0.0404
586 | 33.0135 | 307.133 | 0.0163 | 0.0393
588 | 34.4001 | 310.4675 | 0.0162 | 0.0383
590 | 35.9275 | 313.9397 | 0.0162 | 0.0374
592 | 37.473 | 317.774 | 0.0161 | 0.0366
594 | 39.0535 | 321.9615 | 0.016 | 0.036
596 | 40.5945 | 326.5717 | 0.0159 | 0.0355
598 | 42.0741 | 331.7316 | 0.0159 | 0.0351
600 | 43.3975 | 337.4772 | 0.0158 | 0.0348
602 | 44.4662 | 343.679 | 0.0157 | 0.0346
604 | 45.2449 | 350.3513 | 0.0157 | 0.0345
606 | 45.5676 | 357.1783 | 0.0156 | 0.0344
608 | 45.4755 | 4.0536 | 0.0156 | 0.0342
610 | 44.966 | 10.8526 | 0.0155 | 0.0341
612 | 44.0805 | 17.0374 | 0.0155 | 0.034
614 | 42.9879 | 22.8916 | 0.0154 | 0.034
616 | 41.6313 | 28.086 | 0.0154 | 0.034
618 | 40.23 | 32.7215 | 0.0153 | 0.0342
620 | 38.8115 | 36.9342 | 0.0153 | 0.0344
622 | 37.3302 | 40.6643 | 0.0153 | 0.0348
624 | 35.9493 | 44.1014 | 0.0152 | 0.0352
626 | 34.6097 | 47.1884 | 0.0152 | 0.0357
628 | 33.322 | 50.0062 | 0.0152 | 0.0363
630 | 32.1185 | 52.6351 | 0.0151 | 0.037
632 | 30.9549 | 55.1703 | 0.0151 | 0.0376
634 | 29.9146 | 57.6499 | 0.0151 | 0.0384
636 | 28.9102 | 59.9736 | 0.0151 | 0.0392
638 | 27.9497 | 62.2501 | 0.015 | 0.04
640 | 27.0376 | 64.4729 | 0.015 | 0.0408
642 | 26.1405 | 66.7615 | 0.015 | 0.0417
644 | 25.3285 | 69.026 | 0.015 | 0.0427
646 | 24.5187 | 71.2727 | 0.015 | 0.0437
648 | 23.7506 | 73.5702 | 0.015 | 0.0448
650 | 22.9893 | 75.9426 | 0.015 | 0.0459
652 | 22.2468 | 78.3478 | 0.015 | 0.0471
654 | 21.5044 | 80.677 | 0.015 | 0.0483
656 | 20.8006 | 83.1106 | 0.015 | 0.0497
658 | 20.1399 | 85.5647 | 0.015 | 0.0511
660 | 19.4523 | 88.2908 | 0.015 | 0.0526
662 | 18.7692 | 90.999 | 0.015 | 0.0542
664 | 18.1088 | 93.8114 | 0.015 | 0.0558
666 | 17.4877 | 96.6306 | 0.015 | 0.0576
668 | 16.8489 | 99.547 | 0.015 | 0.0595
670 | 16.1813 | 102.6478 | 0.015 | 0.0616
672 | 15.6006 | 105.8834 | 0.015 | 0.0637
674 | 14.982 | 109.2974 | 0.015 | 0.066
676 | 14.4263 | 112.9151 | 0.015 | 0.0684
678 | 13.8642 | 116.6892 | 0.015 | 0.071
680 | 13.2946 | 120.4631 | 0.015 | 0.0737
682 | 12.8042 | 124.5066 | 0.015 | 0.0764
684 | 12.2941 | 128.8605 | 0.015 | 0.0793
686 | 11.832 | 133.2657 | 0.015 | 0.0822
688 | 11.4223 | 138.0472 | 0.015 | 0.0851
690 | 11.0193 | 143.0351 | 0.015 | 0.088
692 | 10.6611 | 148.4141 | 0.015 | 0.0907
694 | 10.3748 | 153.5006 | 0.015 | 0.0931
696 | 10.1197 | 159.3953 | 0.015 | 0.0953
698 | 9.9323 | 165.0769 | 0.015 | 0.0971
700 | 9.82 | 170.8846 | 0.015 | 0.0984
702 | 9.722 | 176.8685 | 0.015 | 0.0991
704 | 9.7143 | 182.8497 | 0.015 | 0.0993
706 | 9.7576 | 188.785 | 0.015 | 0.099
708 | 9.8344 | 194.516 | 0.015 | 0.0981
710 | 9.9935 | 200.1084 | 0.015 | 0.0967
712 | 10.1844 | 205.7044 | 0.015 | 0.0949
714 | 10.4252 | 210.911 | 0.015 | 0.0928
716 | 10.7092 | 215.7328 | 0.015 | 0.0904
718 | 10.9933 | 220.6214 | 0.015 | 0.0879
720 | 11.3952 | 225.2584 | 0.015 | 0.0854
722 | 11.7771 | 229.4396 | 0.015 | 0.0828
724 | 12.1366 | 233.3663 | 0.015 | 0.0802
726 | 12.5608 | 237.3141 | 0.015 | 0.0777
728 | 12.9784 | 240.9447 | 0.015 | 0.0753
730 | 13.4521 | 244.3433 | 0.015 | 0.0729
732 | 13.9222 | 247.5896 | 0.015 | 0.0707
734 | 14.3757 | 250.6845 | 0.015 | 0.0686
736 | 14.8532 | 253.595 | 0.015 | 0.0666
738 | 15.3438 | 256.4262 | 0.015 | 0.0647
740 | 15.8302 | 259.0115 | 0.015 | 0.0629
742 | 16.3214 | 261.5617 | 0.015 | 0.0612
744 | 16.7909 | 263.9753 | 0.015 | 0.0596
746 | 17.2781 | 266.3422 | 0.015 | 0.0581
748 | 17.78 | 268.6095 | 0.015 | 0.0567
750 | 18.2958 | 270.7321 | 0.015 | 0.0554
752 | 18.7828 | 272.7911 | 0.015 | 0.0541
754 | 19.2664 | 274.7024 | 0.015 | 0.0529
756 | 19.7759 | 276.8316 | 0.015 | 0.0518
758 | 20.2834 | 278.6612 | 0.015 | 0.0507
760 | 20.7763 | 280.4525 | 0.015 | 0.0497
762 | 21.2979 | 282.2469 | 0.015 | 0.0488
764 | 21.8108 | 283.9984 | 0.015 | 0.0479
766 | 22.3231 | 285.6343 | 0.015 | 0.047
768 | 22.8256 | 287.3608 | 0.015 | 0.0461
770 | 23.3608 | 288.97 | 0.015 | 0.0453
772 | 23.8668 | 290.561 | 0.015 | 0.0446
774 | 24.402 | 292.0912 | 0.015 | 0.0439
776 | 24.9584 | 293.6222 | 0.015 | 0.0431
778 | 25.5208 | 295.1269 | 0.015 | 0.0425
780 | 26.0516 | 296.7208 | 0.015 | 0.0418
782 | 26.6246 | 298.1943 | 0.015 | 0.0412
784 | 27.1832 | 299.7158 | 0.015 | 0.0406
786 | 27.8013 | 301.1922 | 0.015 | 0.04
788 | 28.3694 | 302.7836 | 0.015 | 0.0395
790 | 28.9825 | 304.2655 | 0.015 | 0.0389
792 | 29.6116 | 305.7921 | 0.015 | 0.0384
794 | 30.2499 | 307.4128 | 0.015 | 0.0379
796 | 30.8603 | 308.957 | 0.015 | 0.0375
798 | 31.5402 | 310.5405 | 0.015 | 0.037
800 | 32.2016 | 312.3334 | 0.015 | 0.0366

## Условия
Образец | Si₃N₄ на кремнии, 70°
Материал плёнки (априори) | Si3N4 (LPCVD)
Модель дисперсии | Тауц–Лоренц + УФ-полюс, ε∞ = 1 (физически допустимая, КК-согласованная)
Справочные параметры | A = 156.51 эВ, E₀ = 7.20 эВ, C = 3.60 эВ, E_g = 4.60 эВ, A_uv = 103.31 эВ², E_uv = 13.0 эВ
Подложка | Кремний c-Si (Green 2008, 250–1450 нм); задней стороны нет (полубесконечная)
Задняя сторона подложки | нет (зачернена / матирована / отсечена)
Угол падения, град | 70
Толщина (номинал), нм | 600
Неопределённость толщины, % | ±6
Диапазон длин волн, нм | 400 – 800, шаг 2
Спектральная полоса прибора, нм (FWHM) | 1
Шумовая модель | столбцы σΨ, σΔ — повторяемость прибора (σΔ растёт при Ψ → 0)
Модель измерения | Синтетический спектр с независимым гауссовым шумом; σ зависит от длины волны. Δ в диапазоне [0°, 360°); конвенция N = n − ik (Аззам–Башара).
Возможные дефекты | неоднородность по глубине (линейный градиент n), шероховатость поверхности (EMA-слой Бруггемана 50/50), поглощение (хвост ниже края: второй осциллятор Тауца–Лоренца с теми же E0, C и порогом E_t = 1.2 эВ; размер — k хвоста при 400 нм)
Назначение | Учебный спектр, синтезированный tools/gen_examples.js; не измерение физического образца. Опорный фит → классификатор по остатку → окончательный фит; заданные параметры — в answer_key.xlsx.