## Спектр
λ, нм | Ψ, град | Δ, град | σΨ, град | σΔ, град
400 | 64.2258 | 36.6765 | 0.035 | 0.0983
402 | 48.8487 | 66.2515 | 0.0347 | 0.077
404 | 38.9779 | 78.8658 | 0.0344 | 0.0773
406 | 33.5149 | 88.8259 | 0.0341 | 0.0813
408 | 30.3218 | 99.2215 | 0.0337 | 0.0851
410 | 28.2467 | 110.4727 | 0.0334 | 0.0882
412 | 26.7783 | 122.4977 | 0.0331 | 0.0905
414 | 25.6836 | 135.1705 | 0.0328 | 0.0923
416 | 24.8734 | 148.0969 | 0.0325 | 0.0936
418 | 24.3725 | 161.8514 | 0.0322 | 0.0943
420 | 23.9615 | 175.0707 | 0.0319 | 0.0944
422 | 23.8773 | 188.7999 | 0.0316 | 0.094
424 | 23.9177 | 202.0332 | 0.0313 | 0.0929
426 | 24.2502 | 214.7636 | 0.0311 | 0.0913
428 | 24.7507 | 227.315 | 0.0308 | 0.089
430 | 25.4848 | 239.2707 | 0.0305 | 0.0862
432 | 26.7205 | 250.4962 | 0.0302 | 0.0828
434 | 28.3532 | 261.2071 | 0.0299 | 0.0787
436 | 30.8054 | 271.0794 | 0.0297 | 0.0741
438 | 34.4601 | 281.061 | 0.0294 | 0.0693
440 | 40.0566 | 292.1559 | 0.0291 | 0.065
442 | 47.9809 | 308.0851 | 0.0288 | 0.0638
444 | 56.4773 | 336.3787 | 0.0286 | 0.0682
446 | 56.9274 | 17.7538 | 0.0283 | 0.0681
448 | 49.0604 | 47.4527 | 0.0281 | 0.0624
450 | 41.0086 | 63.6618 | 0.0278 | 0.0617
452 | 35.2865 | 74.6447 | 0.0275 | 0.0642
454 | 31.4018 | 83.7795 | 0.0273 | 0.0675
456 | 28.71 | 92.526 | 0.027 | 0.0706
458 | 26.7668 | 101.2898 | 0.0268 | 0.0733
460 | 25.2482 | 110.4287 | 0.0266 | 0.0756
462 | 24.1445 | 119.893 | 0.0263 | 0.0775
464 | 23.254 | 129.5844 | 0.0261 | 0.0791
466 | 22.5445 | 139.7073 | 0.0258 | 0.0803
468 | 21.9355 | 149.89 | 0.0256 | 0.0811
470 | 21.5588 | 160.3187 | 0.0254 | 0.0817
472 | 21.2527 | 170.7435 | 0.0251 | 0.0818
474 | 21.0981 | 181.4558 | 0.0249 | 0.0815
476 | 21.0872 | 191.7963 | 0.0247 | 0.0808
478 | 21.2272 | 202.1582 | 0.0245 | 0.0798
480 | 21.4315 | 212.116 | 0.0242 | 0.0783
482 | 21.8857 | 222.1125 | 0.024 | 0.0765
484 | 22.3614 | 231.3296 | 0.0238 | 0.0744
486 | 23.0987 | 240.5354 | 0.0236 | 0.072
488 | 23.9763 | 249.2148 | 0.0234 | 0.0693
490 | 25.1066 | 257.6523 | 0.0232 | 0.0664
492 | 26.5195 | 265.6731 | 0.023 | 0.0633
494 | 28.3471 | 273.3146 | 0.0228 | 0.0599
496 | 30.7592 | 281.3557 | 0.0226 | 0.0565
498 | 33.9409 | 289.7213 | 0.0224 | 0.0532
500 | 38.0271 | 299.4031 | 0.0222 | 0.0503
502 | 43.0059 | 311.9534 | 0.022 | 0.0485
504 | 48.0916 | 329.2606 | 0.0218 | 0.0483
506 | 51.2295 | 352.3687 | 0.0216 | 0.0487
508 | 50.2005 | 17.3027 | 0.0215 | 0.048
510 | 45.9968 | 37.6202 | 0.0213 | 0.0468
512 | 41.0054 | 52.0079 | 0.0211 | 0.0469
514 | 36.5261 | 62.5494 | 0.0209 | 0.0481
516 | 32.9884 | 71.1372 | 0.0207 | 0.05
518 | 30.1899 | 78.4962 | 0.0206 | 0.0521
520 | 28.0513 | 85.4157 | 0.0204 | 0.0541
522 | 26.3111 | 92.2158 | 0.0202 | 0.056
524 | 24.8918 | 98.8992 | 0.0201 | 0.0578
526 | 23.8382 | 105.815 | 0.0199 | 0.0593
528 | 22.8701 | 112.676 | 0.0198 | 0.0607
530 | 22.0237 | 119.7653 | 0.0196 | 0.062
532 | 21.3656 | 127.1966 | 0.0195 | 0.0631
534 | 20.7772 | 134.6291 | 0.0193 | 0.064
536 | 20.2867 | 142.0861 | 0.0192 | 0.0647
538 | 19.8868 | 149.8669 | 0.019 | 0.0653
540 | 19.5692 | 157.6633 | 0.0189 | 0.0657
542 | 19.3486 | 165.4546 | 0.0187 | 0.0659
544 | 19.2175 | 173.4562 | 0.0186 | 0.0659
546 | 19.0829 | 181.1534 | 0.0185 | 0.0656
548 | 19.1265 | 188.9939 | 0.0183 | 0.0652
550 | 19.1686 | 196.7482 | 0.0182 | 0.0645
552 | 19.3156 | 204.3754 | 0.0181 | 0.0636
554 | 19.5407 | 211.8515 | 0.0179 | 0.0626
556 | 19.843 | 219.1579 | 0.0178 | 0.0614
558 | 20.1802 | 226.4018 | 0.0177 | 0.06
560 | 20.6704 | 233.1904 | 0.0176 | 0.0586
562 | 21.2016 | 239.8695 | 0.0175 | 0.057
564 | 21.8272 | 246.3966 | 0.0174 | 0.0553
566 | 22.5769 | 252.5694 | 0.0173 | 0.0536
568 | 23.4176 | 258.6657 | 0.0172 | 0.0517
570 | 24.4042 | 264.5246 | 0.017 | 0.0498
572 | 25.5403 | 270.3794 | 0.0169 | 0.0479
574 | 26.9049 | 276.2009 | 0.0168 | 0.0459
576 | 28.5296 | 281.9628 | 0.0168 | 0.0439
578 | 30.4671 | 287.9478 | 0.0167 | 0.0419
580 | 32.6901 | 294.4956 | 0.0166 | 0.0401
582 | 35.4195 | 301.6891 | 0.0165 | 0.0384
584 | 38.3683 | 310.1342 | 0.0164 | 0.0371
586 | 41.5307 | 320.2354 | 0.0163 | 0.0361
588 | 44.4473 | 332.534 | 0.0162 | 0.0357
590 | 46.4732 | 346.9188 | 0.0162 | 0.0356
592 | 47.0189 | 2.6577 | 0.0161 | 0.0355
594 | 45.8812 | 17.81 | 0.016 | 0.0352
596 | 43.4972 | 31.2063 | 0.0159 | 0.0351
598 | 40.5995 | 42.2698 | 0.0159 | 0.0353
600 | 37.5713 | 51.3766 | 0.0158 | 0.036
602 | 34.8679 | 58.7889 | 0.0157 | 0.0369
604 | 32.4632 | 65.2977 | 0.0157 | 0.0381
606 | 30.4128 | 71.0719 | 0.0156 | 0.0394
608 | 28.622 | 76.4485 | 0.0156 | 0.0407
610 | 27.1513 | 81.4018 | 0.0155 | 0.042
612 | 25.8537 | 86.4558 | 0.0155 | 0.0433
614 | 24.7421 | 91.2106 | 0.0154 | 0.0446
616 | 23.7972 | 95.9638 | 0.0154 | 0.0458
618 | 22.9127 | 100.8985 | 0.0153 | 0.047
620 | 22.1729 | 105.749 | 0.0153 | 0.0481
622 | 21.5145 | 110.7459 | 0.0153 | 0.0491
624 | 20.9497 | 115.8306 | 0.0152 | 0.0501
626 | 20.3912 | 120.9244 | 0.0152 | 0.0511
628 | 19.9456 | 125.9919 | 0.0152 | 0.052
630 | 19.5098 | 131.2127 | 0.0151 | 0.0529
632 | 19.1207 | 136.5523 | 0.0151 | 0.0537
634 | 18.7963 | 141.9702 | 0.0151 | 0.0544
636 | 18.4896 | 147.3349 | 0.0151 | 0.055
638 | 18.2792 | 152.8764 | 0.015 | 0.0556
640 | 18.0529 | 158.3648 | 0.015 | 0.0561
642 | 17.9054 | 164.0559 | 0.015 | 0.0565
644 | 17.7604 | 169.5929 | 0.015 | 0.0568
646 | 17.6513 | 175.1351 | 0.015 | 0.057
648 | 17.6293 | 180.688 | 0.015 | 0.0572
650 | 17.6211 | 186.2113 | 0.015 | 0.0572
652 | 17.6688 | 191.6788 | 0.015 | 0.0571
654 | 17.7364 | 197.2606 | 0.015 | 0.0569
656 | 17.8423 | 202.5341 | 0.015 | 0.0566
658 | 17.966 | 207.7999 | 0.015 | 0.0562
660 | 18.1596 | 212.9973 | 0.015 | 0.0557
662 | 18.3518 | 218.1523 | 0.015 | 0.0551
664 | 18.6358 | 223.0503 | 0.015 | 0.0545
666 | 18.9473 | 228.0103 | 0.015 | 0.0537
668 | 19.2513 | 232.8316 | 0.015 | 0.053
670 | 19.6313 | 237.3972 | 0.015 | 0.0521
672 | 20.0114 | 242.0127 | 0.015 | 0.0513
674 | 20.4714 | 246.3922 | 0.015 | 0.0503
676 | 20.9506 | 250.6876 | 0.015 | 0.0494
678 | 21.4894 | 254.9788 | 0.015 | 0.0484
680 | 22.1095 | 259.1322 | 0.015 | 0.0474
682 | 22.7562 | 263.2687 | 0.015 | 0.0463
684 | 23.4278 | 267.272 | 0.015 | 0.0452
686 | 24.201 | 271.2067 | 0.015 | 0.0441
688 | 25.0833 | 275.1181 | 0.015 | 0.043
690 | 26.0205 | 279.0752 | 0.015 | 0.0418
692 | 27.1148 | 283.0116 | 0.015 | 0.0407
694 | 28.2673 | 287.1565 | 0.015 | 0.0396
696 | 29.5565 | 291.3674 | 0.015 | 0.0384
698 | 30.9849 | 295.7563 | 0.015 | 0.0374
700 | 32.5654 | 300.5273 | 0.015 | 0.0364
702 | 34.2568 | 305.6891 | 0.015 | 0.0355
704 | 36.0693 | 311.2765 | 0.015 | 0.0347
706 | 37.9467 | 317.5978 | 0.015 | 0.034
708 | 39.7416 | 324.6553 | 0.015 | 0.0336
710 | 41.4025 | 332.4929 | 0.015 | 0.0333
712 | 42.7288 | 341.1428 | 0.015 | 0.0331
714 | 43.6274 | 350.3838 | 0.015 | 0.033
716 | 43.934 | 359.9349 | 0.015 | 0.033
718 | 43.6146 | 9.4318 | 0.015 | 0.033
720 | 42.7332 | 18.4838 | 0.015 | 0.0331
722 | 41.4226 | 26.9174 | 0.015 | 0.0333
724 | 39.8471 | 34.3808 | 0.015 | 0.0335
726 | 38.1126 | 41.0693 | 0.015 | 0.034
728 | 36.385 | 46.9823 | 0.015 | 0.0346
730 | 34.7024 | 52.358 | 0.015 | 0.0353
732 | 33.0953 | 57.1451 | 0.015 | 0.0361
734 | 31.6328 | 61.5585 | 0.015 | 0.0369
736 | 30.2951 | 65.6132 | 0.015 | 0.0379
738 | 29.0597 | 69.4306 | 0.015 | 0.0389
740 | 27.9082 | 72.9415 | 0.015 | 0.0399
742 | 26.9242 | 76.515 | 0.015 | 0.0409
744 | 26.0009 | 79.8895 | 0.015 | 0.0419
746 | 25.1522 | 83.1344 | 0.015 | 0.0429
748 | 24.4308 | 86.3613 | 0.015 | 0.0438
750 | 23.6966 | 89.5218 | 0.015 | 0.0448
752 | 23.0608 | 92.7653 | 0.015 | 0.0458
754 | 22.4952 | 95.9081 | 0.015 | 0.0467
756 | 21.9311 | 99.1559 | 0.015 | 0.0476
758 | 21.4406 | 102.2995 | 0.015 | 0.0485
760 | 20.9683 | 105.5133 | 0.015 | 0.0494
762 | 20.5204 | 108.8252 | 0.015 | 0.0502
764 | 20.1321 | 112.0944 | 0.015 | 0.0511
766 | 19.735 | 115.299 | 0.015 | 0.0519
768 | 19.4187 | 118.7052 | 0.015 | 0.0527
770 | 19.0616 | 122.0029 | 0.015 | 0.0534
772 | 18.7653 | 125.578 | 0.015 | 0.0542
774 | 18.4786 | 128.908 | 0.015 | 0.0549
776 | 18.1739 | 132.3732 | 0.015 | 0.0556
778 | 17.9694 | 135.8686 | 0.015 | 0.0562
780 | 17.7283 | 139.4381 | 0.015 | 0.0568
782 | 17.5501 | 142.9536 | 0.015 | 0.0574
784 | 17.3511 | 146.4183 | 0.015 | 0.058
786 | 17.174 | 150.1343 | 0.015 | 0.0585
788 | 17.0108 | 153.629 | 0.015 | 0.0589
790 | 16.8808 | 157.3068 | 0.015 | 0.0593
792 | 16.7863 | 160.9927 | 0.015 | 0.0597
794 | 16.6737 | 164.6218 | 0.015 | 0.06
796 | 16.6322 | 168.2684 | 0.015 | 0.0602
798 | 16.528 | 171.8861 | 0.015 | 0.0604
800 | 16.51 | 175.4298 | 0.015 | 0.0606

## Условия
Образец | HfO₂ на кремнии, 65°
Материал плёнки (априори) | HfO2 (аморфный)
Модель дисперсии | Тауц–Лоренц + УФ-полюс, ε∞ = 1 (физически допустимая, КК-согласованная)
Справочные параметры | A = 396.97 эВ, E₀ = 6.20 эВ, C = 2.80 эВ, E_g = 5.20 эВ, A_uv = 16.82 эВ², E_uv = 13.0 эВ
Подложка | Кремний c-Si (Green 2008, 250–1450 нм); задней стороны нет (полубесконечная)
Задняя сторона подложки | нет (зачернена / матирована / отсечена)
Угол падения, град | 65
Толщина (номинал), нм | 950
Неопределённость толщины, % | ±6
Диапазон длин волн, нм | 400 – 800, шаг 2
Спектральная полоса прибора, нм (FWHM) | 1.2
Шумовая модель | столбцы σΨ, σΔ — повторяемость прибора (σΔ растёт при Ψ → 0)
Модель измерения | Синтетический спектр с независимым гауссовым шумом; σ зависит от длины волны. Δ в диапазоне [0°, 360°); конвенция N = n − ik (Аззам–Башара).
Возможные дефекты | неоднородность по глубине (линейный градиент n), шероховатость поверхности (EMA-слой Бруггемана 50/50), поглощение (хвост ниже края: второй осциллятор Тауца–Лоренца с теми же E0, C и порогом E_t = 1.2 эВ; размер — k хвоста при 400 нм)
Назначение | Учебный спектр, синтезированный tools/gen_examples.js; не измерение физического образца. Опорный фит → классификатор по остатку → окончательный фит; заданные параметры — в answer_key.xlsx.