## Спектр
λ, нм | Ψ, град | Δ, град | σΨ, град | σΔ, град
400 | 6.6698 | 150.0961 | 0.035 | 0.3337
402 | 6.8603 | 160.3398 | 0.0347 | 0.321
404 | 6.9789 | 169.7301 | 0.0344 | 0.3135
406 | 6.9621 | 179.4008 | 0.0341 | 0.3104
408 | 6.8727 | 189.4104 | 0.0337 | 0.311
410 | 6.7957 | 198.4538 | 0.0334 | 0.3153
412 | 6.5102 | 210.1448 | 0.0331 | 0.3231
414 | 6.2724 | 221.8515 | 0.0328 | 0.3343
416 | 5.9439 | 235.3553 | 0.0325 | 0.3489
418 | 5.6067 | 249.3156 | 0.0322 | 0.3664
420 | 5.2928 | 266.6507 | 0.0319 | 0.3849
422 | 5.0029 | 285.5313 | 0.0316 | 0.401
424 | 4.8911 | 307.8321 | 0.0313 | 0.4086
426 | 4.9061 | 331.0344 | 0.0311 | 0.4018
428 | 5.1405 | 355.8054 | 0.0308 | 0.3801
430 | 5.5566 | 19.26 | 0.0305 | 0.3502
432 | 5.9974 | 40.7261 | 0.0302 | 0.3202
434 | 6.4876 | 59.4584 | 0.0299 | 0.2944
436 | 6.9304 | 75.5858 | 0.0297 | 0.2737
438 | 7.3457 | 90.3044 | 0.0294 | 0.2571
440 | 7.6212 | 102.9083 | 0.0291 | 0.2438
442 | 7.8779 | 113.6508 | 0.0288 | 0.2329
444 | 8.1495 | 124.501 | 0.0286 | 0.2239
446 | 8.3764 | 134.4826 | 0.0283 | 0.2164
448 | 8.5058 | 143.6516 | 0.0281 | 0.2102
450 | 8.6626 | 152.5496 | 0.0278 | 0.2051
452 | 8.804 | 161.7282 | 0.0275 | 0.201
454 | 8.8744 | 170.2585 | 0.0273 | 0.1977
456 | 8.8511 | 178.8237 | 0.027 | 0.1951
458 | 8.8828 | 187.316 | 0.0268 | 0.1932
460 | 8.8727 | 196.2719 | 0.0266 | 0.1918
462 | 8.8303 | 205.3488 | 0.0263 | 0.1908
464 | 8.7574 | 214.2844 | 0.0261 | 0.1899
466 | 8.7736 | 223.3878 | 0.0258 | 0.1891
468 | 8.709 | 233.4432 | 0.0256 | 0.1881
470 | 8.7645 | 243.4272 | 0.0254 | 0.1865
472 | 8.814 | 253.3156 | 0.0251 | 0.1843
474 | 8.8215 | 264.4919 | 0.0249 | 0.181
476 | 8.9822 | 276.3229 | 0.0247 | 0.1764
478 | 9.2204 | 288.8918 | 0.0245 | 0.1707
480 | 9.5101 | 302.2196 | 0.0242 | 0.1639
482 | 9.8697 | 316.3529 | 0.024 | 0.1565
484 | 10.257 | 331.7157 | 0.0238 | 0.1495
486 | 10.6173 | 347.7885 | 0.0236 | 0.1435
488 | 10.7875 | 3.6875 | 0.0234 | 0.1394
490 | 10.9065 | 19.6561 | 0.0232 | 0.1372
492 | 10.8922 | 34.8042 | 0.023 | 0.1368
494 | 10.6491 | 48.8192 | 0.0228 | 0.1374
496 | 10.5324 | 61.6223 | 0.0226 | 0.1386
498 | 10.3528 | 72.898 | 0.0224 | 0.1397
500 | 10.2118 | 83.1034 | 0.0222 | 0.1405
502 | 10.0344 | 92.8972 | 0.022 | 0.1408
504 | 9.9627 | 101.6642 | 0.0218 | 0.1407
506 | 9.9485 | 110.2572 | 0.0216 | 0.1402
508 | 9.8866 | 118.389 | 0.0215 | 0.1394
510 | 9.9236 | 126.1436 | 0.0213 | 0.1383
512 | 9.891 | 133.6904 | 0.0211 | 0.1371
514 | 9.9069 | 140.824 | 0.0209 | 0.1359
516 | 9.9608 | 147.991 | 0.0207 | 0.1346
518 | 9.9213 | 154.665 | 0.0206 | 0.1334
520 | 9.9152 | 161.6861 | 0.0204 | 0.1322
522 | 9.9399 | 168.7999 | 0.0202 | 0.131
524 | 9.9328 | 175.4126 | 0.0201 | 0.1299
526 | 9.9366 | 181.7975 | 0.0199 | 0.1288
528 | 9.9391 | 188.6253 | 0.0198 | 0.1278
530 | 9.9522 | 195.1132 | 0.0196 | 0.1268
532 | 9.9416 | 201.6237 | 0.0195 | 0.1258
534 | 9.9632 | 208.1334 | 0.0193 | 0.1248
536 | 9.9723 | 215.042 | 0.0192 | 0.1237
538 | 9.9676 | 221.5195 | 0.019 | 0.1225
540 | 10.0446 | 228.3491 | 0.0189 | 0.1212
542 | 10.0941 | 234.8774 | 0.0187 | 0.1197
544 | 10.1453 | 242.0146 | 0.0186 | 0.118
546 | 10.2386 | 248.9706 | 0.0185 | 0.116
548 | 10.4033 | 255.8549 | 0.0183 | 0.1137
550 | 10.5665 | 263.1633 | 0.0182 | 0.1111
552 | 10.8337 | 270.6383 | 0.0181 | 0.1081
554 | 11.059 | 278.2003 | 0.0179 | 0.1048
556 | 11.4171 | 286.1044 | 0.0178 | 0.1012
558 | 11.8094 | 294.4169 | 0.0177 | 0.0974
560 | 12.2577 | 302.9713 | 0.0176 | 0.0934
562 | 12.7156 | 312.4183 | 0.0175 | 0.0896
564 | 13.1982 | 322.3449 | 0.0174 | 0.086
566 | 13.6209 | 332.4847 | 0.0173 | 0.083
568 | 13.9386 | 343.3623 | 0.0172 | 0.0806
570 | 14.1774 | 354.6337 | 0.017 | 0.0791
572 | 14.1841 | 5.6464 | 0.0169 | 0.0786
574 | 14.0114 | 16.5827 | 0.0168 | 0.0789
576 | 13.7402 | 27.084 | 0.0168 | 0.08
578 | 13.3516 | 37.0223 | 0.0167 | 0.0816
580 | 12.9256 | 45.9459 | 0.0166 | 0.0837
582 | 12.4954 | 54.4483 | 0.0165 | 0.0859
584 | 12.0988 | 62.2823 | 0.0164 | 0.0881
586 | 11.724 | 69.5185 | 0.0163 | 0.0903
588 | 11.3861 | 76.8134 | 0.0162 | 0.0923
590 | 11.0731 | 83.2044 | 0.0162 | 0.0941
592 | 10.8518 | 89.2113 | 0.0161 | 0.0957
594 | 10.6549 | 95.3653 | 0.016 | 0.0971
596 | 10.439 | 100.9826 | 0.0159 | 0.0982
598 | 10.3049 | 106.6279 | 0.0159 | 0.0992
600 | 10.1603 | 111.9447 | 0.0158 | 0.1
602 | 10.0524 | 117.2688 | 0.0157 | 0.1006
604 | 9.9676 | 122.5327 | 0.0157 | 0.1012
606 | 9.8902 | 127.5789 | 0.0156 | 0.1016
608 | 9.8373 | 132.6293 | 0.0156 | 0.1019
610 | 9.775 | 137.649 | 0.0155 | 0.1021
612 | 9.7238 | 142.4444 | 0.0155 | 0.1023
614 | 9.6584 | 147.539 | 0.0154 | 0.1024
616 | 9.6479 | 152.2727 | 0.0154 | 0.1025
618 | 9.6221 | 156.9047 | 0.0153 | 0.1025
620 | 9.5819 | 161.5685 | 0.0153 | 0.1025
622 | 9.5769 | 166.2858 | 0.0153 | 0.1025
624 | 9.545 | 171.1456 | 0.0152 | 0.1025
626 | 9.5259 | 175.6094 | 0.0152 | 0.1025
628 | 9.5184 | 180.2431 | 0.0152 | 0.1024
630 | 9.5201 | 184.5578 | 0.0151 | 0.1023
632 | 9.4975 | 189.1853 | 0.0151 | 0.1022
634 | 9.4976 | 193.5667 | 0.0151 | 0.1021
636 | 9.5116 | 198.2406 | 0.0151 | 0.1019
638 | 9.5069 | 202.5111 | 0.015 | 0.1017
640 | 9.4881 | 206.949 | 0.015 | 0.1015
642 | 9.5369 | 211.4376 | 0.015 | 0.1013
644 | 9.5565 | 215.9775 | 0.015 | 0.101
646 | 9.5901 | 220.1858 | 0.015 | 0.1006
648 | 9.6234 | 224.5484 | 0.015 | 0.1002
650 | 9.6779 | 229.1782 | 0.015 | 0.0997
652 | 9.7322 | 233.3934 | 0.015 | 0.0992
654 | 9.8001 | 237.9328 | 0.015 | 0.0986
656 | 9.8629 | 242.4789 | 0.015 | 0.0978
658 | 9.9486 | 246.5243 | 0.015 | 0.097
660 | 10.0585 | 250.9549 | 0.015 | 0.096
662 | 10.1815 | 255.5559 | 0.015 | 0.095
664 | 10.3112 | 259.9865 | 0.015 | 0.0938
666 | 10.4446 | 264.5406 | 0.015 | 0.0925
668 | 10.6184 | 269.0403 | 0.015 | 0.0911
670 | 10.8109 | 273.6366 | 0.015 | 0.0896
672 | 11.008 | 278.2875 | 0.015 | 0.0879
674 | 11.2716 | 283.0272 | 0.015 | 0.0862
676 | 11.5058 | 287.9974 | 0.015 | 0.0844
678 | 11.7499 | 293.0536 | 0.015 | 0.0826
680 | 12.1016 | 298.1221 | 0.015 | 0.0807
682 | 12.4006 | 303.3928 | 0.015 | 0.0788
684 | 12.7319 | 308.896 | 0.015 | 0.0769
686 | 13.0644 | 314.5344 | 0.015 | 0.0751
688 | 13.4061 | 320.3142 | 0.015 | 0.0734
690 | 13.6784 | 326.5499 | 0.015 | 0.0719
692 | 13.9657 | 332.6778 | 0.015 | 0.0705
694 | 14.2258 | 339.2541 | 0.015 | 0.0694
696 | 14.3772 | 345.657 | 0.015 | 0.0686
698 | 14.5179 | 352.4295 | 0.015 | 0.0681
700 | 14.5967 | 359.1061 | 0.015 | 0.0679
702 | 14.5153 | 5.7616 | 0.015 | 0.068
704 | 14.4497 | 12.3179 | 0.015 | 0.0684
706 | 14.2563 | 18.8343 | 0.015 | 0.0691
708 | 14.0806 | 24.8297 | 0.015 | 0.07
710 | 13.8378 | 30.9396 | 0.015 | 0.0711
712 | 13.5568 | 36.5133 | 0.015 | 0.0725
714 | 13.2659 | 42.0084 | 0.015 | 0.074
716 | 12.9293 | 47.2792 | 0.015 | 0.0755
718 | 12.6782 | 52.1325 | 0.015 | 0.0772
720 | 12.3953 | 56.9212 | 0.015 | 0.0788
722 | 12.111 | 61.6299 | 0.015 | 0.0805
724 | 11.8358 | 65.8926 | 0.015 | 0.0822
726 | 11.6069 | 70.2691 | 0.015 | 0.0839
728 | 11.3803 | 74.4607 | 0.015 | 0.0855
730 | 11.1688 | 78.2221 | 0.015 | 0.087
732 | 10.9524 | 82.1992 | 0.015 | 0.0885
734 | 10.7575 | 85.8728 | 0.015 | 0.0899
736 | 10.5932 | 89.5258 | 0.015 | 0.0913
738 | 10.4806 | 93.1439 | 0.015 | 0.0926
740 | 10.307 | 96.7383 | 0.015 | 0.0938
742 | 10.1982 | 99.875 | 0.015 | 0.0949
744 | 10.07 | 103.4344 | 0.015 | 0.096
746 | 9.9545 | 106.8591 | 0.015 | 0.097
748 | 9.8606 | 110.0151 | 0.015 | 0.098
750 | 9.789 | 113.4303 | 0.015 | 0.0989
752 | 9.674 | 116.6726 | 0.015 | 0.0997
754 | 9.6123 | 119.8576 | 0.015 | 0.1005
756 | 9.5161 | 123.0976 | 0.015 | 0.1012
758 | 9.4466 | 126.1807 | 0.015 | 0.1019
760 | 9.388 | 129.2463 | 0.015 | 0.1025
762 | 9.3361 | 132.3011 | 0.015 | 0.1031
764 | 9.2913 | 135.6154 | 0.015 | 0.1036
766 | 9.2509 | 138.7828 | 0.015 | 0.1042
768 | 9.216 | 141.5878 | 0.015 | 0.1046
770 | 9.1602 | 144.795 | 0.015 | 0.105
772 | 9.1126 | 147.658 | 0.015 | 0.1054
774 | 9.0805 | 150.6916 | 0.015 | 0.1058
776 | 9.0637 | 153.636 | 0.015 | 0.1061
778 | 9.056 | 156.4746 | 0.015 | 0.1064
780 | 9.0229 | 159.5689 | 0.015 | 0.1067
782 | 9.0036 | 162.306 | 0.015 | 0.1069
784 | 8.9933 | 165.3045 | 0.015 | 0.1072
786 | 8.9589 | 168.0944 | 0.015 | 0.1073
788 | 8.9565 | 171.0037 | 0.015 | 0.1075
790 | 8.9431 | 173.8547 | 0.015 | 0.1076
792 | 8.9209 | 176.7497 | 0.015 | 0.1077
794 | 8.9093 | 179.6005 | 0.015 | 0.1078
796 | 8.8977 | 182.2944 | 0.015 | 0.1078
798 | 8.9462 | 185.4122 | 0.015 | 0.1079
800 | 8.9068 | 188.2476 | 0.015 | 0.1079

## Условия
Образец | SiNₓ:H (обогащённый Si) на плавленом кварце, 65°
Материал плёнки (априори) | SiNx:H (PECVD, обогащённый Si; край поглощения в диапазоне)
Модель дисперсии | Тауц–Лоренц + УФ-полюс, ε∞ = 1 (физически допустимая, КК-согласованная)
Справочные параметры | A = 52.04 эВ, E₀ = 7.38 эВ, C = 3.26 эВ, E_g = 2.17 эВ, A_uv = 79.35 эВ², E_uv = 13.0 эВ
Подложка | Плавленый кварц (Malitson 1965); задней стороны нет (полубесконечная)
Задняя сторона подложки | нет (зачернена / матирована / отсечена)
Угол падения, град | 65
Толщина (номинал), нм | 700
Неопределённость толщины, % | ±6
Диапазон длин волн, нм | 400 – 800, шаг 2
Спектральная полоса прибора, нм (FWHM) | 1.1
Шумовая модель | столбцы σΨ, σΔ — повторяемость прибора (σΔ растёт при Ψ → 0)
Модель измерения | Синтетический спектр с независимым гауссовым шумом; σ зависит от длины волны. Δ в диапазоне [0°, 360°); конвенция N = n − ik (Аззам–Башара).
Возможные дефекты | неоднородность по глубине (линейный градиент n), шероховатость поверхности (EMA-слой Бруггемана 50/50), поглощение (хвост ниже края: второй осциллятор Тауца–Лоренца с теми же E0, C и порогом E_t = 1.2 эВ; размер — k хвоста при 400 нм)
Назначение | Учебный спектр, синтезированный tools/gen_examples.js; не измерение физического образца. Опорный фит → классификатор по остатку → окончательный фит; заданные параметры — в answer_key.xlsx.