## Спектр
λ, нм | Ψ, град | Δ, град | σΨ, град | σΔ, град
400 | 13.2402 | 208.0209 | 0.035 | 0.1724
402 | 11.9889 | 233.2196 | 0.0347 | 0.187
404 | 10.32 | 268.5724 | 0.0344 | 0.2141
406 | 9.2919 | 322.4634 | 0.0341 | 0.2347
408 | 10.8881 | 26.9364 | 0.0337 | 0.201
410 | 13.7996 | 75.5534 | 0.0334 | 0.1596
412 | 16.1469 | 108.4695 | 0.0331 | 0.1367
414 | 17.8592 | 132.5626 | 0.0328 | 0.1234
416 | 19.1592 | 153.5906 | 0.0325 | 0.1151
418 | 20.0229 | 173.0416 | 0.0322 | 0.1103
420 | 20.299 | 192.1315 | 0.0319 | 0.1078
422 | 20.2501 | 211.6609 | 0.0316 | 0.107
424 | 20.248 | 232.4968 | 0.0313 | 0.1066
426 | 20.2608 | 255.6638 | 0.0311 | 0.1052
428 | 21.2937 | 282.8221 | 0.0308 | 0.0999
430 | 23.8824 | 318.1211 | 0.0305 | 0.0906
432 | 26.0184 | 3.6844 | 0.0302 | 0.0843
434 | 24.5604 | 47.3671 | 0.0299 | 0.087
436 | 22.6001 | 78.9283 | 0.0297 | 0.092
438 | 21.7259 | 102.2502 | 0.0294 | 0.094
440 | 21.5633 | 121.9004 | 0.0291 | 0.0937
442 | 21.7158 | 139.3 | 0.0288 | 0.0924
444 | 21.7667 | 155.5921 | 0.0286 | 0.0911
446 | 21.807 | 170.7619 | 0.0283 | 0.0902
448 | 21.7693 | 185.7022 | 0.0281 | 0.0896
450 | 21.5507 | 200.3849 | 0.0278 | 0.0894
452 | 21.3135 | 215.2441 | 0.0275 | 0.0895
454 | 21.0852 | 230.4993 | 0.0273 | 0.0893
456 | 21.1015 | 246.3095 | 0.027 | 0.0886
458 | 21.4405 | 263.3302 | 0.0268 | 0.0867
460 | 22.4553 | 282.6086 | 0.0266 | 0.0828
462 | 24.2445 | 305.6335 | 0.0263 | 0.0772
464 | 26.4548 | 333.8145 | 0.0261 | 0.072
466 | 27.0346 | 6.4584 | 0.0258 | 0.0701
468 | 25.503 | 37.0089 | 0.0256 | 0.0724
470 | 23.3978 | 61.5983 | 0.0254 | 0.0766
472 | 21.8051 | 81.2136 | 0.0251 | 0.0802
474 | 20.8961 | 97.7148 | 0.0249 | 0.0822
476 | 20.4348 | 112.25 | 0.0247 | 0.0829
478 | 20.2622 | 125.5089 | 0.0245 | 0.0828
480 | 20.2429 | 138.2123 | 0.0242 | 0.0822
482 | 20.2526 | 150.0304 | 0.024 | 0.0814
484 | 20.2109 | 161.5594 | 0.0238 | 0.0807
486 | 20.2017 | 172.8186 | 0.0236 | 0.0801
488 | 20.1444 | 183.7607 | 0.0234 | 0.0796
490 | 20.0509 | 194.9843 | 0.0232 | 0.0792
492 | 19.915 | 205.8451 | 0.023 | 0.0788
494 | 19.8243 | 216.8235 | 0.0228 | 0.0785
496 | 19.7566 | 228.0332 | 0.0226 | 0.0781
498 | 19.7975 | 239.5678 | 0.0224 | 0.0773
500 | 19.9491 | 251.5076 | 0.0222 | 0.0762
502 | 20.2894 | 264.1673 | 0.022 | 0.0744
504 | 20.9935 | 277.728 | 0.0218 | 0.0718
506 | 22.0415 | 292.8878 | 0.0216 | 0.0684
508 | 23.4788 | 309.9258 | 0.0215 | 0.0646
510 | 24.969 | 329.7171 | 0.0213 | 0.0612
512 | 25.8582 | 351.6619 | 0.0211 | 0.0592
514 | 25.6392 | 14.3885 | 0.0209 | 0.059
516 | 24.4503 | 35.1849 | 0.0207 | 0.0606
518 | 22.9656 | 53.2831 | 0.0206 | 0.063
520 | 21.6437 | 68.4741 | 0.0204 | 0.0654
522 | 20.6664 | 81.9402 | 0.0202 | 0.0674
524 | 20.0016 | 93.9018 | 0.0201 | 0.0688
526 | 19.5085 | 104.9093 | 0.0199 | 0.0696
528 | 19.2591 | 115.2201 | 0.0198 | 0.0699
530 | 19.0854 | 124.934 | 0.0196 | 0.0699
532 | 18.9505 | 134.0942 | 0.0195 | 0.0696
534 | 18.8825 | 143.1459 | 0.0193 | 0.0692
536 | 18.9177 | 151.9411 | 0.0192 | 0.0688
538 | 18.8508 | 160.6069 | 0.019 | 0.0684
540 | 18.8464 | 169.0981 | 0.0189 | 0.0679
542 | 18.8136 | 177.3821 | 0.0187 | 0.0675
544 | 18.7867 | 185.5965 | 0.0186 | 0.0672
546 | 18.7017 | 193.7829 | 0.0185 | 0.0668
548 | 18.6351 | 201.9918 | 0.0183 | 0.0665
550 | 18.6385 | 210.2577 | 0.0182 | 0.0662
552 | 18.5676 | 218.4011 | 0.0181 | 0.0658
554 | 18.5879 | 226.7704 | 0.0179 | 0.0654
556 | 18.6332 | 235.1435 | 0.0178 | 0.0648
558 | 18.7196 | 243.797 | 0.0177 | 0.0641
560 | 18.8999 | 252.399 | 0.0176 | 0.0632
562 | 19.1918 | 261.5604 | 0.0175 | 0.0619
564 | 19.6257 | 271.1054 | 0.0174 | 0.0604
566 | 20.2013 | 281.0282 | 0.0173 | 0.0586
568 | 20.9484 | 291.7229 | 0.0172 | 0.0565
570 | 21.8918 | 303.4671 | 0.017 | 0.0542
572 | 22.9054 | 316.2003 | 0.0169 | 0.052
574 | 23.856 | 330.1625 | 0.0168 | 0.0501
576 | 24.5533 | 345.1042 | 0.0168 | 0.0488
578 | 24.795 | 0.7577 | 0.0167 | 0.0482
580 | 24.4631 | 16.1083 | 0.0166 | 0.0484
582 | 23.7147 | 30.593 | 0.0165 | 0.0492
584 | 22.7789 | 43.7378 | 0.0164 | 0.0506
586 | 21.7927 | 55.6445 | 0.0163 | 0.0521
588 | 20.883 | 66.3974 | 0.0162 | 0.0536
590 | 20.1348 | 76.0153 | 0.0162 | 0.055
592 | 19.5207 | 85.0716 | 0.0161 | 0.0562
594 | 19.0269 | 93.5045 | 0.016 | 0.0571
596 | 18.6366 | 101.3102 | 0.0159 | 0.0578
598 | 18.4001 | 108.8385 | 0.0159 | 0.0583
600 | 18.1734 | 116.2236 | 0.0158 | 0.0586
602 | 18.0258 | 123.1851 | 0.0157 | 0.0588
604 | 17.9494 | 130.1712 | 0.0157 | 0.0589
606 | 17.8298 | 136.71 | 0.0156 | 0.0589
608 | 17.7993 | 143.2121 | 0.0156 | 0.0589
610 | 17.729 | 149.6084 | 0.0155 | 0.0588
612 | 17.6994 | 155.9389 | 0.0155 | 0.0587
614 | 17.6742 | 162.1532 | 0.0154 | 0.0586
616 | 17.624 | 168.2929 | 0.0154 | 0.0586
618 | 17.607 | 174.3156 | 0.0153 | 0.0585
620 | 17.6236 | 180.4053 | 0.0153 | 0.0584
622 | 17.5583 | 186.3905 | 0.0153 | 0.0583
624 | 17.5502 | 192.3625 | 0.0152 | 0.0582
626 | 17.5423 | 198.2928 | 0.0152 | 0.0582
628 | 17.4971 | 204.277 | 0.0152 | 0.0581
630 | 17.5144 | 210.1165 | 0.0151 | 0.058
632 | 17.4926 | 216.0294 | 0.0151 | 0.0579
634 | 17.521 | 221.9926 | 0.0151 | 0.0578
636 | 17.5622 | 227.9927 | 0.0151 | 0.0576
638 | 17.6281 | 234.162 | 0.015 | 0.0574
640 | 17.6851 | 240.0469 | 0.015 | 0.0571
642 | 17.8036 | 246.217 | 0.015 | 0.0567
644 | 17.9665 | 252.4706 | 0.015 | 0.0563
646 | 18.1656 | 258.9058 | 0.015 | 0.0557
648 | 18.4697 | 265.3382 | 0.015 | 0.055
650 | 18.7953 | 272.0158 | 0.015 | 0.0541
652 | 19.1876 | 278.9381 | 0.015 | 0.0531
654 | 19.6661 | 286.1545 | 0.015 | 0.0521
656 | 20.2256 | 293.6846 | 0.015 | 0.0509
658 | 20.8409 | 301.6936 | 0.015 | 0.0496
660 | 21.5107 | 309.9492 | 0.015 | 0.0484
662 | 22.2135 | 318.96 | 0.015 | 0.0472
664 | 22.8022 | 328.4039 | 0.015 | 0.0462
666 | 23.2962 | 338.3074 | 0.015 | 0.0454
668 | 23.6481 | 348.5961 | 0.015 | 0.0449
670 | 23.8111 | 359.026 | 0.015 | 0.0447
672 | 23.6937 | 9.4757 | 0.015 | 0.0449
674 | 23.3253 | 19.4823 | 0.015 | 0.0454
676 | 22.8686 | 29.1476 | 0.015 | 0.0461
678 | 22.2405 | 38.1408 | 0.015 | 0.0471
680 | 21.615 | 46.6615 | 0.015 | 0.0482
682 | 20.9451 | 54.5589 | 0.015 | 0.0494
684 | 20.3571 | 61.9606 | 0.015 | 0.0506
686 | 19.8246 | 68.8816 | 0.015 | 0.0518
688 | 19.3227 | 75.4885 | 0.015 | 0.0529
690 | 18.8722 | 81.6111 | 0.015 | 0.0539
692 | 18.493 | 87.6138 | 0.015 | 0.0548
694 | 18.1865 | 93.261 | 0.015 | 0.0557
696 | 17.9303 | 98.7296 | 0.015 | 0.0564
698 | 17.7032 | 104.0525 | 0.015 | 0.057
700 | 17.5077 | 109.1194 | 0.015 | 0.0576
702 | 17.351 | 114.1464 | 0.015 | 0.058
704 | 17.2001 | 119.1269 | 0.015 | 0.0584
706 | 17.0812 | 123.9099 | 0.015 | 0.0588
708 | 16.9747 | 128.726 | 0.015 | 0.0591
710 | 16.9049 | 133.3679 | 0.015 | 0.0593
712 | 16.8575 | 137.9755 | 0.015 | 0.0595
714 | 16.7585 | 142.3805 | 0.015 | 0.0597
716 | 16.7637 | 147.0048 | 0.015 | 0.0598
718 | 16.6859 | 151.3226 | 0.015 | 0.06
720 | 16.6798 | 155.873 | 0.015 | 0.0601
722 | 16.6623 | 160.1136 | 0.015 | 0.0602
724 | 16.613 | 164.5461 | 0.015 | 0.0602
726 | 16.585 | 168.6773 | 0.015 | 0.0603
728 | 16.59 | 172.8029 | 0.015 | 0.0604
730 | 16.557 | 177.062 | 0.015 | 0.0604
732 | 16.5417 | 181.2341 | 0.015 | 0.0605
734 | 16.5135 | 185.4024 | 0.015 | 0.0605
736 | 16.533 | 189.6444 | 0.015 | 0.0606
738 | 16.5108 | 193.824 | 0.015 | 0.0606
740 | 16.5351 | 197.7588 | 0.015 | 0.0606
742 | 16.5296 | 201.9352 | 0.015 | 0.0606
744 | 16.499 | 205.9922 | 0.015 | 0.0606
746 | 16.5206 | 210.0129 | 0.015 | 0.0606
748 | 16.5388 | 214.183 | 0.015 | 0.0605
750 | 16.5556 | 218.1772 | 0.015 | 0.0605
752 | 16.5947 | 222.4559 | 0.015 | 0.0604
754 | 16.6418 | 226.3497 | 0.015 | 0.0602
756 | 16.6662 | 230.5802 | 0.015 | 0.0601
758 | 16.7372 | 234.5424 | 0.015 | 0.0599
760 | 16.7965 | 238.7271 | 0.015 | 0.0597
762 | 16.8786 | 242.8097 | 0.015 | 0.0594
764 | 16.9709 | 247.0134 | 0.015 | 0.0591
766 | 17.1099 | 251.1634 | 0.015 | 0.0587
768 | 17.2703 | 255.3708 | 0.015 | 0.0583
770 | 17.4069 | 259.6806 | 0.015 | 0.0578
772 | 17.6001 | 264.1037 | 0.015 | 0.0573
774 | 17.7704 | 268.3445 | 0.015 | 0.0567
776 | 18.0282 | 272.9104 | 0.015 | 0.056
778 | 18.2935 | 277.5828 | 0.015 | 0.0553
780 | 18.6408 | 282.138 | 0.015 | 0.0546
782 | 18.9409 | 286.9382 | 0.015 | 0.0538
784 | 19.282 | 291.7824 | 0.015 | 0.053
786 | 19.6622 | 296.8332 | 0.015 | 0.0521
788 | 20.0422 | 302.0094 | 0.015 | 0.0512
790 | 20.4621 | 307.4294 | 0.015 | 0.0504
792 | 20.8984 | 312.9893 | 0.015 | 0.0495
794 | 21.3137 | 318.8057 | 0.015 | 0.0488
796 | 21.7202 | 324.8136 | 0.015 | 0.048
798 | 22.0917 | 330.9773 | 0.015 | 0.0474
800 | 22.4047 | 337.3059 | 0.015 | 0.0469

## Условия
Образец | CeO₂ на кремнии, 65°
Материал плёнки (априори) | CeO2 (поликристаллический; край поглощения в диапазоне)
Модель дисперсии | Тауц–Лоренц + УФ-полюс, ε∞ = 1 (физически допустимая, КК-согласованная)
Справочные параметры | A = 65.58 эВ, E₀ = 3.92 эВ, C = 0.89 эВ, E_g = 2.81 эВ, A_uv = 414.58 эВ², E_uv = 13.0 эВ
Подложка | Кремний c-Si (Green 2008, 250–1450 нм); задней стороны нет (полубесконечная)
Задняя сторона подложки | нет (зачернена / матирована / отсечена)
Угол падения, град | 65
Толщина (номинал), нм | 900
Неопределённость толщины, % | ±5
Диапазон длин волн, нм | 400 – 800, шаг 2
Спектральная полоса прибора, нм (FWHM) | 1
Шумовая модель | столбцы σΨ, σΔ — повторяемость прибора (σΔ растёт при Ψ → 0)
Модель измерения | Синтетический спектр с независимым гауссовым шумом; σ зависит от длины волны. Δ в диапазоне [0°, 360°); конвенция N = n − ik (Аззам–Башара).
Возможные дефекты | неоднородность по глубине (линейный градиент n), шероховатость поверхности (EMA-слой Бруггемана 50/50), поглощение (хвост ниже края: второй осциллятор Тауца–Лоренца с теми же E0, C и порогом E_t = 1.2 эВ; размер — k хвоста при 400 нм)
Назначение | Учебный спектр, синтезированный tools/gen_examples.js; не измерение физического образца. Опорный фит → классификатор по остатку → окончательный фит; заданные параметры — в answer_key.xlsx.